## 1
|  |  |  | FICHA DE MOLDAGEM E ROMPIMENTO DE CONCRETO | [8 empty] | FMRC Nº: |  | 1077
|  |  |  | CLIENTE: |  |  | CONSORCIO NOVA ETE PARQUE NOVO MUNDO
|  |  |  | OBRA: |  |  | REATOR 03
ESPECIFICAÇÃO DO CONCRETO
TIPO DO CONCRETO: |  | fck>= |  | 40 MPa |  |  |  | MPa | 28 dias | TRAÇO FTK- |  | 40 |  |  | BRITA: | 0
RESTRIÇÃO: |  | fck>= |  | 24,0 |  |  |  | MPa p/ desprotensão |  | CIMENTO 1 : |  |  | CPIII 40 RS
CONSISTÊNCIA PREVISTA: |  |  | SLUMP= | [5 empty] | mm | CIMENTO 2: |  |  | CP V
|  | X | FLOW= | 700 +- 50 |  |  |  |  | mm | CONSUMO DE CIMENTO ( kg/m³ ): |  |  |  |  | 1 (50%) / 2 (50%)
ADITIVO: | superplastificante | [6 empty] | LANÇAMENTO: |  |  | BOMBEADO |  | X | CONVENCIONAL
OUTROS : | SILICA ATIVA 5,5% DO CIMENTO
RECEBIMENTO DO CONCRETO / MOLDAGEM ( NBR 5738 / 2015 )
CONCRETEIRA: |  | Fortanks |  |  | DATA: |  |  | 29/04/2025 |  | NÚMERO DO CAMINHÃO / PLACA: |  |  |  |  | 01
NOTA FISCAL: |  | 698 |  |  | HORÁRIO SAÍDA DA USINA: |  |  |  |  | 14:45 |  | HORÁRIO CHEGADA NO DESTINO: |  |  |  | 14:50
CONSISTÊNCIA REAL: |  |  | SLUMP= | [5 empty] | mm | MOLDADOR: |  | GEAN JR
|  | X | FLOW= | 660/650 |  |  |  |  | mm | caso não aceitar concreto justificar:
verificada as características do concreto na Nota e o abatimento,
liberar para lançamento ? |  |  | X | sim |  |  |  |  | não
HORÁRIO DA MOLDAGEM: |  |  | 15:00 | VOLUME: |  | 7.00 |  |  | m³ | observações:
SÉRIE Nº: | 1077 |  |  | CRITÉRIO DE ROMPIMENTO PREVISTO: | [5 empty] | TP: ( sentido da concretagem TOPO para "PÉ" do painel )
QUANTIDADE DE CP's: |  | 4 |  | 2 (24 h) - 2 (28 dias)
PEÇA CONCRETADA
PN-162, PN-163
ROMPIMENTO DO CONCRETO - RESISTÊNCIA À COMPRESSÃO ( NBR 5739 / 2007 )
Responsável pelo rompimento | Rompimentos | DATA |  | PRAZO dia (d ) ou hora (h) |  |  |  | HORÁRIO | Fck obtido ( MPa ) | TIPO DA RUPTURA DO CORPO DE PROVA ( x )
[10 empty] | cônica |  | cônica e bipartida | cônica e cisalhada |  | cisalhada | colunar
RR-1 | 1 |  |  |  | H
RR-1 | 2 |  |  |  | H
RR-1 | 3 |  |  | 28 | D
RR-1 | 4 |  |  | 28 | D
RR-1 | 5
RR-1 | 6
7
8
responsável pelo rompimento | CÓDIGO | NOME | [6 empty] | FUNÇÃO |  |  |  | ASSINATURA
| RR-1 | Gean Junior Reinholz | [6 empty] | Técnico de Edificações
| RR-2 | Leandro Rodrigues Netto | [6 empty] | Gestor de Fábrica
RR-3
ENSAIO EXECUTADO NA PRENSA MARCA PAVITEST / CONTENCO - FAIXA NOMINAL 100 tf, CERTIFICADO DE CALIBRAÇÃO SCM101907, EMITIDA PELO LABORATÓRIO DE METROLOGIA DA ONIX EM 02/04/2025
RESISTÊNCIA FINAL
DATA DA RUPTURA |  |  |  | PRAZO dia (d ) ou hora (h) |  |  |  | RESISTÊNCIA (MPa) Valor adotado |  | DATA DA RUPTURA |  |  | PRAZO dia (d ) ou hora (h) |  | RESISTÊNCIA (MPa) Valor adotado
H
|  |  |  | 28 | D
responsável final pelo controle tecnógico: |  |  |  |  | função: | [5 empty] | ASSINATURA |  |  |  | data
Leandro Rodrigues Netto |  |  |  |  | Gestor de Fábrica