## 1
[5 empty] | CONTROLE DE QUALIDADE | [15 empty] | registro nº: |  |  |  | FTQ- |  | 816
[5 empty] | Cliente: |  |  |  | CONSORCIO NOVA ETE PARQUE NOVO MUNDO, CONSORCIO NOVA ETE PARQUE NOVO MUNDO, CONSORCIO NOVA ETE PARQUE NOVO MUNDO, CONSORCIO NOVA ETE PARQUE NOVO MUNDO, CONSORCIO NOVA ETE PARQUE NOVO MUNDO, CONSORCIO NOVA ETE PARQUE NOVO MUNDO, CONSORCIO NOVA ETE PARQUE NOVO MUNDO, CONSORCIO NOVA ETE PARQUE NOVO MUNDO, CONSORCIO NOVA ETE PARQUE NOVO MUNDO, CONSORCIO NOVA ETE PARQUE NOVO MUNDO, CONSORCIO NOVA ETE PARQUE NOVO MUNDO, CONSORCIO NOVA ETE PARQUE NOVO MUNDO | [11 empty] | Local: |  |  | VIANA - ES
[5 empty] | Obra: |  |  |  | TANQUES NEREDA, TANQUES NEREDA, TANQUES NEREDA, TANQUES NEREDA, TANQUES NEREDA, TANQUES NEREDA, TANQUES NEREDA, TANQUES NEREDA, TANQUES NEREDA, TANQUES NEREDA, TANQUES NEREDA, TANQUES NEREDA
Data de fabricação: |  |  |  | Descrição do tanque: | [16 empty] | Linha de fabricação:
18/08/2025 |  |  |  | REATOR 01, REATOR 02, REATOR 03, REATOR 04, REATOR 05, REATOR 06, REATOR 07, REATOR 08, REATOR 09, REATOR 10, REATOR 11, REATOR 12 | [16 empty] | Sistema: |  |  | SC-10, SC-10, SC-10, SC-10, SC-10, SC-10, SC-10, SC-10, SC-10, SC-10, SC-10, SC-10 |  | Mesa: |  | PF-001
Nº da forma : |  |  | 1
Nº do painel: |  |  | PF-249
Tipo de Inserto: |  |  | PF
Tipo do painel: |  |  | FECHO
INSPEÇÃO NAS FORMAS | [21 empty] | CONFORMIDADE:
| A geometria dos formas está em conformidade com os projetos; | [22 empty] | X | J sim |  |  | L não
| As formas estão limpas e com desmoldante ; | [20 empty] | painel não conforme:
As bainhas estão com dimensionais e posicionamento conforme projeto;
NÃO CONFORMIDADE: | [21 empty] | DECISÃO:
[23 empty] | rejeitar |  |  | corrigir |  |  | aceitar
INSPEÇÃO NAS ARMADURAS | [6 empty] | Certificado (s): | [14 empty] | CONFORMIDADE:
Certificado (s): |  |  | 916100/25 - 9139854/25 - 9142107/25 - 9142134/25 | [13 empty] | As armaduras estão em conformidade com os requisitos definidos em projeto; | [6 empty] | X | J sim |  |  | L não
79369/25 - 914000/25 - 9108767/25 - 9108804/25 - 9142457/25 - 9108839/25 | [21 empty] | painel não conforme:
9123538/25 - 9133306/25 - 9140467/25 - 9194366/25 - 9205525/25 - 9194366/25
9212242/25 - 9188331/25 - 921005/25 - 9142143/25 - 9209652/2025 - 9188331/25
9201005/25 - 9205525/25 - 9209652/25 - 9212242/25
NÃO CONFORMIDADE: | [21 empty] | DECISÃO:
[23 empty] | rejeitar |  |  | corrigir |  |  | aceitar
INSPEÇÃO NOS ACESSÓRIOS | [21 empty] | CONFORMIDADE:
#REF! | [23 empty] | X | J sim |  |  | L não
As chapas e aço CA-25 de aterramento estão com dimensionais e posições conf. Projeto | [21 empty] | painel não conforme:
Obs. As placas com chapas de aterramento tem na identificação a letra "I"
NÃO CONFORMIDADE: | [21 empty] | DECISÃO:
[23 empty] | rejeitar |  |  | corrigir |  |  | aceitar
CABOS DE PRÉ-ESFORÇO | [5 empty] | BITOLA: |  |  | 12.7 |  |  | mm |  | FORNECEDOR: |  |  |  |  | BELGO BEKAERT
Nº DA BOBINA: | [5 empty] | DATA DE FABRICAÇÃO: | [7 empty] | Nº DA BOBINA: | [9 empty] | DATA DE FABRICAÇÃO:
1062149086.0 | [5 empty] | 2025-03-14
CERTIFICADO Nº: | [5 empty] | 81902.0 | [7 empty] | CERTIFICADO Nº:
ALONGAMENTOS REAIS INDIVIDUAIS ( mm ):
| C-1 | C-2 |  | C-3 | C-4 |  |  | C-5 |  |  | C-6 |  | C-7 |  |  | C-8 |  | C-9 |  |  | C-10 |  |  | C-11 |  | C-12 |  | C-13
| 115 | 111 |  | 115 | 115 |  |  | 115 |  |  | 115 |  | 116 |  |  | 116 |  | 117 |  |  | 118 |  |  | 117 |  | 118 |  | 119
| C-14 | C-15 |  | C-16 | C-17 |  |  | C-18
| 119 | 118 |  | 118 | 118 |  |  | 118
SOMATÓRIO DOS ALONGAMENTOS INDIVIDUAIS REAIS = | [15 empty] | 2098 |  |  |  | mm
PARÂMETROS DE ACEITAÇÃO: | [14 empty] | MÍNIMO (mm) |  |  | MÁXIMO (mm) |  |  |  | CONFORMIDADE:
Os alongamentos individuais são iguais ao valor teórico +/- 5 % | [14 empty] | 100.00 |  |  | 120.00 | [5 empty] | X | J sim |  |  | L não
Cabo(s) Não Conforme(s): C-
∑ de todos os alongamentos é igual ao ∑ valor teórico +/- 3 % | [14 empty] | 1800.00 |  |  | 2160.00 | [5 empty] | X | J sim |  |  | L não
Certificado de calibração do manômetro do macaco de protensão Nº: | [17 empty] | 25008
CONCRETO ( FABRICAÇÃO ) | [6 empty] | Certificado do concreto: | [6 empty] | FRMC nº: |  |  | [1288] |  |  |  |  | CONFORMIDADE:
| O concreto teve espalhamento ( flow ) : >= 650 mm e <=750 mm ; | [22 empty] | X | J sim |  |  | L não
| O concreto teve resistência mínima de 24 MPa para relaxamento dos cabos; | [22 empty] | X | J sim |  |  | L não
| O concreto teve resistência maior ou igual 40 MPa aos 28 dias; | [22 empty] | X | J sim |  |  | L não
PRODUTO ACABADO ( FABRICAÇÃO ) | [21 empty] | CONFORMIDADE:
| Os produtos não tem fissuras nem imperfeições; | [22 empty] | X | J sim |  |  | L não
| Os painéis foram identificados; | [22 empty] | X | J sim |  |  | L não
| Os painéis foram devidamente estocados conforme pré-estabelecido; | [22 empty] | X | J sim |  |  | L não
| As dimensões dos produtos estão em conformidade com os requisitos de projeto; | [22 empty] | X | J sim |  |  | L não
PRODUTO NÃO CONFORME |  |  |  |  | DECISÃO | [10 empty] | OBSERVAÇÃO
[6 empty] | rejeitar |  |  |  | corrigir |  |  | aceitar
[6 empty] | rejeitar |  |  |  | corrigir |  |  | aceitar
[6 empty] | rejeitar |  |  |  | corrigir |  |  | aceitar
[6 empty] | rejeitar |  |  |  | corrigir |  |  | aceitar
[6 empty] | rejeitar |  |  |  | corrigir |  |  | aceitar
responsável pelas inspeções: | [6 empty] | função: | [8 empty] | assinatura: | [10 empty] | data:
Gean Junior Reinholz | [6 empty] | Téc de Edificações | [19 empty] | {121}
Note on AK3: fortanks: nº do tanque extecutado sequencial