## PLAN
FMRC N° | NOTA FISCAL | PEÇA CONCRETADA | VOL (M3) | FCK | RESTRIÇÃO | TRAÇO | BRITA | SLUMP | FLOW | CIMENTO 1 | CIMENTO 2 | ADITIVO | OBRA: | CONCRETEIRA | CAMINHÃO N° | MOLDADOR | DATA | HORA MOLDAGEM | SAIDA DA USINA | LIBERAR CONCRETO | MPA 22H HORA 1CP E 2CP |  |  | MPA 28D 1CP E 2CP | [21 empty] | cp 1 | cp 2 | cp 3 | cp 4 | CLIENTE | DATA ROMP. 24 HRS | ADD MAIS DIAS
419 | 30 | PN-182/ PN-183 E PN-184 E PN-185 (20%) | 8 | 40 | 24 | 40 | 0 | - | 650/650 | CPIII 40 RS | CP V | SUPER PLASTIFICANTE | ETE - CLAR. SECUNDARIO | FORTANKS | 512 | Leandro | 2022-07-14 | 9:55 | 9:40 | x | 8:30 | 31.461327 | 31.32672 | 10:00 | 85.13 | 82.69 | X | [5 empty] | X |  |  | X | [5 empty] | X |  |  |  | 1 | 3 | 2 | 4 |  | 2022-07-15
420 | 31 | PN-185 (80%) E PND-142/ PNE-140/ PNI-169 | 8 | 40 | 24 | 40 | 0 | - | 650/650 | CPIII 40 RS | CP V | SUPER PLASTIFICANTE | ETE - CLAR. SECUNDARIO | FORTANKS | 495 | Leandro | 2022-07-14 | 10:15 | 10:05 | X | 8:30 | 34.73 | 35.76 | 10:00 | 78.23 | 79.49 | [7 empty] | X |  |  | X |  | X | X | [5 empty] | 4 | 4 | 3 | 2 |  | 2022-07-15
421-A | 32 | PORTO SUDESTE - PLACA PEI-1 | 8 | 40 | 24 | 40 | 0 | - | 660/660 | CPIII 40 RS | CP V | SUPER PLASTIFICANTE | TANQUE DE 1000M³ - COTA 92 | FORTANKS | 512 | Leandro | 2022-07-14 | 11:15 | 11:01 | X | 8:30 | 36.5 | 35.01 | 10:00 | 76.36 | 75.12 | [12 empty] | X | X | X | X |  |  |  | 4 | 4 | 4 | 4 |  | 2022-07-15
421 | 32 | 169/ PNI-175 | 8 | 40 | 24 | 40 | 0 | - | 660/660 | CPIII 40 RS | CP V | SUPER PLASTIFICANTE | TANQUE DE 1000M³ - COTA 92 | FORTANKS | 512 | Leandro | 2022-07-14 | 11:15 | 11:01 | X | 8:30 | 36.5 | 35.01 | 10:00 | 76.36 | 75.12 | [12 empty] | X | X | X | X |  |  |  | 4 | 4 | 4 | 4 |  | 2022-07-15
422 | 33 | CANALETAS - PN-182/ PN-183/ PN-184/ PN-185/ PNI-169/ PNI-175 | 6 | 40 | 24 | 40 | 0 | - | 680/680 | CPIII 40 RS | CP V | SUPER PLASTIFICANTE | ETE - CLAR. SECUNDARIO | FORTANKS | 495 | Leandro | 2022-07-14 | 15:30 | 15:16 | X | 8:30 | 24.35163 | 24.474 | 10:00 | 52.36 | 57.69 | X |  |  |  |  | X |  |  |  |  | X | X | [7 empty] | 1 | 2 | 3 | 3 |  | 2022-07-15
423 | 34 | LAJES - LE-12/ LE-16/ PC-01 | 6 | 40 | - | 40 | 0 | - | 680/680 | CPIII 40 RS | CP V | SUPER PLASTIFICANTE | TANQUE DE 1000M³ - COTA 92 | FORTANKS | 495 | Leandro | 2022-07-18 | 9:26 | 9:12 | X | 8:30 | 31.3 | 30.4 | 10:00 | 49.35 | 52.31 |  |  |  |  | X |  |  |  |  | X | X |  |  |  |  | X |  |  |  | 2 | 3 | 3 | 4 |  | 2022-07-19
424 | 35 | PN-186/ PN-188/ PN-189 E PN-190(20%) | 8 | 40 | 24 | 40 | 0 | - | 650/650 | CPIII 40 RS | CP V | SUPER PLASTIFICANTE | ETE - CLAR. SECUNDARIO | FORTANKS | 512 | Leandro | 2022-07-18 | 10:25 | 10:11 | X | 8:00 | 38.28 | 38.74 | 10:00 | 78.02 | 79.41 | [12 empty] | X | X | X | X |  |  |  | 4 | 4 | 4 | 4 |  | 2022-07-19
425 | 36 | PN-190 (80%) E PN-191/ PN-192/ PNI-181(50%) | 8 | 40 | 24 | 40 | 0 | - | 680/680 | CPIII 40 RS | CP V | SUPER PLASTIFICANTE | ETE - CLAR. SECUNDARIO | FORTANKS | 495 | Leandro | 2022-07-18 | 11:20 | 11:06 | X | 8:03 | 31.82 | 31.67 | 10:00 | 79.95 | 92.323 | [8 empty] | X | X |  |  |  |  | X | X |  |  |  | 3 | 3 | 4 | 4 |  | 2022-07-19
426 | 37 | PNI-181(50%) / PNI-87/ PNI-187 | 8 | 40 | 24 | 40 | 0 | - | 680/680 | CPIII 40 RS | CP V | SUPER PLASTIFICANTE | ETE - CLAR. SECUNDARIO | FORTANKS | 512 | Leandro | 2022-07-18 | 12:05 | 11:51 | X | 8:00 | 34.19 | 35.34 | 10:00 | 92.36 | 91.34 | [7 empty] | X |  |  |  |  | X | X |  |  |  | X |  | 4 | 4 | 5 | 2 |  | 2022-07-19
426-A | 37 | PEI-17 | 8 | 40 | 24 | 40 | 0 | - | 680/680 | CPIII 40 RS | CP V | SUPER PLASTIFICANTE | TANQUE DE 1000M³ - COTA 92 | FORTANKS | 512 | Leandro | 2022-07-18 | 12:05 | 11:51 | X | 8:00 | 34.19 | 35.34 | 10:00 | 92.36 | 91.34 | [7 empty] | X |  |  |  |  | X | X |  |  |  | X |  | 4 | 4 | 5 | 2 |  | 2022-07-19
427 | 38 | CANALETAS - PN-186/ PN-188/ PN-189/ PN-190/ PN-191/ PN-192/ PNI-181/ PNI-187 | 8 | 40 | 10 | 40 | 0 | - | 680/680 | CPIII 40 RS | CP V | SUPER PLASTIFICANTE | ETE - CLAR. SECUNDARIO | FORTANKS | 495 | Leandro | 2022-07-18 | 16:03 | 15:49 | X | 8:00 | 15.88 | 14.72 | 10:00 | 78.23 | 78.79 | [12 empty] | X | X | X | X |  |  |  | 4 | 4 | 4 | 4 |  | 2022-07-19
428 | 39 | PN-194 / PN-195 / PN-196 / PN-197 (40%) | 8.5 | 40 | 24 | 40 | 0 | - | 670/660 | CPIII 40 RS | CP V | SUPER PLASTIFICANTE | ETE - CLAR. SECUNDARIO | FORTANKS | 495 | Leandro | 2022-07-22 | 8:30 | 8:16 | X | 8:20 | 34.63 | 36.74 | 10:00 | 78.23 | 79.49 | X | X | [8 empty] | X | X | [7 empty] | 1 | 1 | 3 | 3 |  | 2022-07-23
429 | 40 | PN-197(60%) / PN-199 / PN-200 / PNI-193 (40%) | 8 | 40 | 24 | 40 | 0 | - | 670/680 | CPIII 40 RS | CP V | SUPER PLASTIFICANTE | ETE - CLAR. SECUNDARIO | FORTANKS | 512 | Leandro | 2022-07-22 | 8:50 | 8:36 | X | 8:00 | 34.86 | 36.31 | 10:00 | 91.42 | 92 | [8 empty] | X | X |  |  |  |  | X | X |  |  |  | 3 | 3 | 4 | 4 |  | 2022-07-23
430 | 41 | PNI-193(40%) / PNI-198 / PNE-257 / PND-259 | 8.5 | 40 | 24 | 40 | 0 | - | 660/680 | CPIII 40 RS | CP V | SUPER PLASTIFICANTE | ETE - CLAR. SECUNDARIO | FORTANKS | 495 | Leandro | 2022-07-22 | 12:00 | 11:46 | X | 8:25 | 36.7 | 36.18 | 10:00 | 88.56 | 90.21 |  |  |  |  | X | X |  |  |  |  | X |  |  |  |  | X |  |  |  | 2 | 2 | 3 | 4 |  | 2022-07-23
431 | 43 | CANALETAS - PN-194/ PN-195/ PN-196/ PN-197/ PN-199/ PN-200/ PNI-193/ PN-198/ PNE-257/PND-259 | 8 | 40 | 10 | 40 | 0 | - | 660/680 | CPIII 40 RS | CP V | SUPER PLASTIFICANTE | ETE - CLAR. SECUNDARIO | FORTANKS | 495 | Leandro | 2022-07-22 | 15:30 | 15:16 | X | 8:30 | 14.46 |  | 10:00 | 78.23 | 79.58 | X | [9 empty] | X | X | [7 empty] | 1 | 0 | 3 | 3 |  | 2022-07-23
432 | 42 | PEI-17 | 8 | 40 | 24 | 40 | 0 | - | 660/680 | CPIII 40 RS | CP V | SUPER PLASTIFICANTE | TANQUE DE 1000M³ - COTA 92 | FORTANKS | 512 | Leandro | 2022-07-22 | 11:00 | 10:46 | X | 8:20 | 38.44 | 38.66 | 10:00 | 92.31 | 89.54 |  |  |  |  | X | X | [5 empty] | X |  |  | X |  |  |  |  | 2 | 2 | 4 | 3 |  | 2022-07-23
433-A | 44 | LE-13 / L-14 | 2.5 | 40 | 10 | 40 | 0 | - | 670/680 | CPIII 40 RS | CP V | SUPER PLASTIFICANTE | TANQUE DE 1000M³ - COTA 92 | FORTANKS | 512 | Leandro | 2022-07-22 | 16:00 | 15:46 | X | 8:00 | 14 | 14.52 | 10:00 | 68.32 | 70.01 |  |  |  |  | X | X |  |  |  |  | X | X | [7 empty] | 2 | 2 | 3 | 3 |  | 2022-07-23
433 | 45 | PN-201 / PN-203 / PN-205 | 7.5 | 40 | 24 | 40 | 0 | - | 650/650 | CPIII 40 RS | CP V | SUPER PLASTIFICANTE | ETE - CLAR. SECUNDARIO | FORTANKS | 495 | Leandro | 2022-07-25 | 9:00 | 8:46 | X | 8:20 | 32.1 | 29.32 | 10:00 | 78.21 | 76.25 | X | X | [8 empty] | X | X | [7 empty] | 1 | 1 | 3 | 3 |  | 2022-07-26
434-A | 46 | LE-15 / LE-17/LE-01 | 5.5 | 40 | 10 | 40 | 0 | - | 660/660 | CPIII 40 RS | CP V | SUPER PLASTIFICANTE | TANQUE DE 1000M³ - COTA 92 | FORTANKS | 512 | Leandro | 2022-07-25 | 14:10 | 13:56 | X | 80:30 | 37.57 | 38.79 | 10:00 | 82.32 | 84.69 |  |  |  |  | X |  |  |  |  | X | X | X | [7 empty] | 2 | 3 | 3 | 3 |  | 2022-07-26
434 | 46 | CANALETAS -PN-201 / PN-203 / PN-205 | 5.5 | 40 | 10 | 40 | 0 | - | 660/660 | CPIII 40 RS | CP V | SUPER PLASTIFICANTE | ETE - CLAR. SECUNDARIO | FORTANKS | 512 | Leandro | 2022-07-25 | 14:10 | 13:56 | X | 80:30 | 37.57 | 38.79 | 10:00 | 82.32 | 84.69 |  |  |  |  | X |  |  |  |  | X | X | X | [7 empty] | 2 | 3 | 3 | 3 |  | 2022-07-26
435 | 47 | PN-206 / PN-207 / PN-209 / PN-210 (30%) | 8 | 40 | 24 | 40 | 0 | - | 650/670 | CPIII 40 RS | CP V | SUPER PLASTIFICANTE | ETE - CLAR. SECUNDARIO | FORTANKS | 512 | Leandro | 2022-07-28 | 9:00 | 8:46 | X | 8:30 | 37.57 | 38.79 | 10:00 | 82.32 | 84.69 |  |  |  |  | X |  |  |  |  | X | X | X | [7 empty] | 2 | 3 | 3 | 3 |  | 2022-07-29
436 | 48 | PN-210(60%) / PN-211 / PN-212/ PN-202(60%) | 8 | 40 | 24 | 40 | 0 | - | 650/670 | CPIII 40 RS | CP V | SUPER PLASTIFICANTE | ETE - CLAR. SECUNDARIO | FORTANKS | 495 | Leandro | 2022-07-28 | 9:20 | 9:06 | X | 8:15 | 31.02 | 29.77 | 10:00 | 80.21 | 84.33 |  |  |  |  | X | X |  |  |  |  | X | [7 empty] | X | 2 | 2 | 3 | 5 |  | 2022-07-29
437 | 49 | PNI-202(40%) / PNI-208 / PN-213 / PNF-49 | 8 | 40 | 24 | 40 | 0 | - | 650/670 | CPIII 40 RS | CP V | SUPER PLASTIFICANTE | ETE - CLAR. SECUNDARIO | FORTANKS | 512 | Leandro | 2022-07-28 | 10:10 | 9:56 | X | 8:30 | 29.16 | 28.56 | 10:00 | 78.23 | 79.52 | X | X | [8 empty] | X | X | [7 empty] | 1 | 1 | 3 | 3 |  | 2022-07-29
438 | 50 | CANALETAS - PN-206 / PN-207/ PN-209/ PN-210/ PN-211/ PN-212/ PNI-202/ PNI-208/ PN-213/PNF-49 | 9 | 40 | 10 | 40 | 0 | - | 660/680 | CPIII 40 RS | CP V | SUPER PLASTIFICANTE | ETE - CLAR. SECUNDARIO | FORTANKS | 495 | Leandro | 2022-07-28 | 15:50 | 15:36 | X | 8:30 | 16.85 | 17.01 | 10:00 | 69.98 | 65.23 |  | X |  |  | X | [5 empty] | X | X | [7 empty] | 2 | 1 | 3 | 3 |  | 2022-07-29
439 | 51 | PN-215/ PN-216 / PN-217/ PN-218 (40%) | 8 | 40 | 24 | 40 | 0 | - | 650/660 | CPIII 40 RS | CP V | SUPER PLASTIFICANTE | ETE - CLAR. SECUNDARIO | FORTANKS | 495 | Leandro | 2022-08-01 | 9:20 | 9:06 | X | 8:45 | 33.32 | 34.01 | 10:00 | 79.25 | 80.65 | X |  |  |  |  | X |  |  |  |  | X | X | [7 empty] | 1 | 2 | 3 | 3 |  | 2022-08-02
440 | 52 | PN-218(60%) / PN-219/ PN-221/ PN-222(80%) | 8 | 40 | 24 | 40 | 0 | - | 660/660 | CPIII 40 RS | CP V | SUPER PLASTIFICANTE | ETE - CLAR. SECUNDARIO | FORTANKS | 512 | Leandro | 2022-08-01 | 9:30 | 9:16 | X | 8:23 | 32.72 | 33.66 | 10:00 | 80.01 | 82.23 |  |  |  | X |  |  | X |  | X | X | [9 empty] | 3 | 3 | 2 | 1 |  | 2022-08-02
441 | 53 | PN-222(20%) / PN-223 / PN-224/ PN-141 | 8 | 40 | 24 | 40 | 0 | - | 650/650 | CPIII 40 RS | CP V | SUPER PLASTIFICANTE | ETE - CLAR. SECUNDARIO | FORTANKS | 495 | Leandro | 2022-08-01 | 10:10 | 9:56 | X | 9:00 | 26.31 | 27.77 | 10:00 | 78.23 | 80.99 | [12 empty] | X | X | X | X |  |  |  | 4 | 4 | 4 | 4 |  | 2022-08-02
442 | 54 | CANALETAS - PN-215/ PN216/ PN-217/ PN-218/ PN-219/ PN-221/ PN-222/ PN-223/ PN-224 | 8.5 | 40 | 10 | 40 | 0 | - | 670/670 | CPIII 40 RS | CP V | SUPER PLASTIFICANTE | ETE - CLAR. SECUNDARIO | FORTANKS | 512 | Leandro | 2022-08-01 | 15:50 | 15:36 | X | 8:45 | 11.59 |  | 10:00 | 79.23 | 80.25 |  |  |  |  | X | [5 empty] | X | X | [7 empty] | 2 | 0 | 3 | 3 |  | 2022-08-02
443 | 55 | PN-225 / PN-227/ PN-228 / PN-229 (40%) | 8 | 40 | 24 | 40 | 0 | - | 670/670 | CPIII 40 RS | CP V | SUPER PLASTIFICANTE | ETE - CLAR. SECUNDARIO | FORTANKS | 512 | Gean | 2022-08-04 | 9:00 | 8:46 | X | 8:00 | 34.42 | 32.16 | 10:00 | 81.03 | 82.91 |  |  |  |  | X | X |  |  |  |  | X | X | [7 empty] | 2 | 2 | 3 | 3 |  | 2022-08-05
444 | 56 | PN-229(60%)/ PNI-238/ PNI-220/PNI-214/ PNI-220 (20%) | 8 | 40 | 24 | 40 | 0 | - | 670/670 | CPIII 40 RS | CP V | SUPER PLASTIFICANTE | ETE - CLAR. SECUNDARIO | FORTANKS | 495 | Gean | 2022-08-04 | 9:50 | 9:36 | X | 8:00 | 30.52 | 32.78 | 10:00 | 86.39 | 85.32 | X | X | [5 empty] | X |  |  | X | [8 empty] | 1 | 1 | 3 | 2 |  | 2022-08-05
445 | 57 | PNI-220(80%)/ PNI-226/ PNI-232/ PNF-258 | 7.5 | 40 | 24 | 40 | 0 | - | 660/660 | CPIII 40 RS | CP V | SUPER PLASTIFICANTE | ETE - CLAR. SECUNDARIO | FORTANKS | 512 | Gean | 2022-08-04 | 10:25 | 10:11 | X | 8:00 | 32.42 | 31.02 | 10:00 | 85.62 | 87.31 | [6 empty] | X | X | X | X | [9 empty] | 3 | 3 | 2 | 2 |  | 2022-08-05
446 | 58 | CANALETAS - PN-225/ PN-227/ PN-228/ PN-229/ PNI-238/ PNI-214/ PNI-220/ PNI-226/ PNI-232 | 8.5 | 40 | 10 | 40 | 0 | - | 680/680 | CPIII 40 RS | CP V | SUPER PLASTIFICANTE | ETE - CLAR. SECUNDARIO | FORTANKS | 512 | Gean | 2022-08-04 | 15:20 | 15:06 | X | 8:00 | 10.05 | - | 9:00 | 82.02 | 83 | [6 empty] | X | X | X | [10 empty] | 3 | 0 | 2 | 2 |  | 2022-08-05
447 | 59 | PN-230/ PN-231/ PN-233/ PN-234(50%) | 8 | 40 | 24 | 40 | 0 | - | 650/650 | CPIII 40 RS | CP V | SUPER PLASTIFICANTE | ETE - CLAR. SECUNDARIO | FORTANKS | 495 | Gean | 2022-08-08 | 10:20 | 10:06 | X | 8:00 | 30.83 | 31.93 | 10:00 | 78.3 | 79.21 | X |  |  |  |  | X | [9 empty] | X |  | X |  | 1 | 2 | 5 | 4 |  | 2022-08-09
448 | 60 | PN-234(50%) / PN-236 / PN-237/ PN-238/ PN-244 | 8 | 40 | 24 | 40 | 0 | - | 660/660 | CPIII 40 RS | CP V | SUPER PLASTIFICANTE | ETE - CLAR. SECUNDARIO | FORTANKS | 512 | Gean | 2022-08-08 | 10:30 | 10:16 | X | 8:10 | 29.72 | 31.21 | 10:00 | 80.32 | 81.56 |  |  |  |  | X |  |  |  | X | X |  |  |  |  | X |  |  |  | X | 2 | 3 | 4 | 5 |  | 2022-08-09
449 | 61 | PNI-250/ PNJ-91 / PNH-90 | 8 | 40 | 24 | 40 | 0 | - | 680/680 | CPIII 40 RS | CP V | SUPER PLASTIFICANTE | ETE - CLAR. SECUNDARIO | FORTANKS | 495 | Gean | 2022-08-08 | 11:10 | 10:56 | X | 8:15 | 29.12 | 29.01 | 10:00 | 91.45 | 92.46 |  |  |  | X |  | X |  |  | X | [5 empty] | X |  |  |  |  | 3 | 2 | 4 | 1 |  | 2022-08-09
450 | 62 | CANALETAS - PN-230/ PN-231/ PN-233/ PN-234/ PN-236 / PN-237/ PN-238/ PNI-250/ PNJ-91 / PNH-90/ PN-244 | 8.5 | 40 | 10 | 40 | 0 | - | 680/680 | CPIII 40 RS | CP V | SUPER PLASTIFICANTE | ETE - CLAR. SECUNDARIO | FORTANKS | 495 | Gean | 2022-08-08 | 15:40 | 15:26 | X | 8:30 | 13.04 | - | 10:00 | 92 | 88.53 | [6 empty] | X | X | X | [10 empty] | 3 | 0 | 2 | 2 |  | 2022-08-09
451 | 63 | PN-239/ PN-240/ PN-241/ PN-242 (50%) | 8 | 40 | 24 | 40 | 0 | - | 650/650 | CPIII 40 RS | CP V | SUPER PLASTIFICANTE | ETE - CLAR. SECUNDARIO | FORTANKS | 512 | Gean | 2022-08-11 | 10:29 | 10:15 | X | 7:15 | 26.06 | 25.08 | 10:00 | 78.5 | 78 |  |  |  | X | X |  |  |  | X |  | X | [8 empty] | 2 | 0 | 3 | 1 |  | 2022-08-12
452 | 64 | PN-242(50%) / PN-243/ PN-245/ PNI-256/ PNI-262 | 8 | 40 | 24 | 40 | 0 | - | 660/650 | CPIII 40 RS | CP V | SUPER PLASTIFICANTE | ETE - CLAR. SECUNDARIO | FORTANKS | 495 | Gean | 2022-08-11 | 10:45 | 10:31 | X | 7:50 | 23.38 | 25.2 | 10:00 | 85.23 | 86.96 | [9 empty] | X | X | X | X | [6 empty] | 4 | 3 | 3 | 3 |  | 2022-08-12
453 | 65 | PN-269/ PNH-105/ PNH-106 | 8 | 40 | 24 | 40 | 0 | - | 670/670 | CPIII 40 RS | CP V | SUPER PLASTIFICANTE | ETE - CLAR. SECUNDARIO | FORTANKS | 512 | Gean | 2022-08-11 | 11:40 | 11:26 | X | 8:00 | 24.58 | 27.19 | 10:00 | 95.6 | 96 |  |  | X | X |  |  |  |  | X | X | [9 empty] | 3 | 3 | 1 | 1 |  | 2022-08-12
454 | 66 | CANALETAS - PN-239/ PN-240/ PN-241/ PN-242/ PN-243/ PN-245/ PNI-256/ PNI-269/ PNH-105/ PNH-106/PNI-262 | 9 | 40 | 10 | 40 | 0 | - | 680/680 | CPIII 40 RS | CP V | SUPER PLASTIFICANTE | ETE - CLAR. SECUNDARIO | FORTANKS | 495 | Gean | 2022-08-11 | 15:30 | 15:16 | X | 8:30 | 10.01 | - | 10:00 | 81.32 | 80.63 | X | [5 empty] | X | [11 empty] | X | 1 | 0 | 2 | 5 |  | 2022-08-12
455 | 67 | PN-246/ PN-247/ PN-248/ PN249 (50%) | 8 | 40 | 24 | 40 | 0 | - | 650/660 | CPIII 40 RS | CP V | SUPER PLASTIFICANTE | ETE - CLAR. SECUNDARIO | FORTANKS | 495 | Gean | 2022-08-15 | 10:10 | 9:56 | X | 8:30 | 28 | 30.98 | 10:00 | 83.23 | 85.12 | [5 empty] | X | X |  | X |  |  | X | [7 empty] | 3 | 2 | 2 | 3 |  | 2022-08-16
456 | 68 | PN-249(50%)/ PN-252/ PN-253/ PNI-269 | 8 | 40 | 24 | 40 | 0 | - | 650/650 | CPIII 40 RS | CP V | SUPER PLASTIFICANTE | ETE - CLAR. SECUNDARIO | FORTANKS | 512 | Gean | 2022-08-15 | 10:40 | 10:26 | X | 8:40 | 31.31 | 31.14 | 10:00 | 90.25 | 89.14 | [5 empty] | X |  |  | X |  | X |  |  |  |  | X |  |  |  | 3 | 2 | 3 | 4 |  | 2022-08-16
457 | 69 | PN-275/ PNJ-263/ PNK-96 | 8 | 40 | 24 | 40 | 0 | - | 670/670 | CPIII 40 RS | CP V | SUPER PLASTIFICANTE | ETE - CLAR. SECUNDARIO | FORTANKS | 495 | Gean | 2022-08-15 | 11:25 | 11:11 | X | 8:45 | 26.53 | 26.02 | 10:00 | 79.15 | 80.63 | [6 empty] | X | X | X | X | [9 empty] | 3 | 3 | 2 | 2 |  | 2022-08-16
458 | 70 | CANALETAS - PN-246/ PN-247/ PN-248/ PN-249/ PN-252/ PN-253/ PNI-269/ PNI-275/ PNJ-263/ PNK-96 | 9 | 40 | 24 | 40 | 0 | - | 650/650 | CPIII 40 RS | CP V | SUPER PLASTIFICANTE | ETE - CLAR. SECUNDARIO | FORTANKS | 495 | Gean | 2022-08-15 | 16:00 | 15:46 | X | 8:50 | 18.11 | - | 10:00 | 86.12 | 87.65 | [8 empty] | X |  | X |  |  |  |  | X |  |  |  | 3 | 0 | 3 | 4 |  | 2022-08-16
459 | 71 | PF-09/ PF-42 | 7.5 | 40 | 24 | 40 | 0 | - | 650/650 | CPIII 40 RS | CP V | SUPER PLASTIFICANTE | ETE - CLAR. PRIMARIO | FORTANKS | 495 | Gean | 2022-08-16 | 8:30 | 8:16 | X | 8:05 | 30.64 | 27.47 | 10:00 | 77.56 | 79.68 | [6 empty] | X | X | X | X | [9 empty] | 3 | 3 | 2 | 2 |  | 2022-08-17
460 | 72 | CANALETAS - PF-09/PF-42 | 2 | 40 | 10 | 40 | 0 | - | 650/650 | CPIII 40 RS | CP V | SUPER PLASTIFICANTE | ETE - CLAR. PRIMARIO | FORTANKS | 495 | Gean | 2022-08-16 | 16:10 | 15:56 | X | 8:10 | 20.63 | - | 10:00 | 82.61 | 85.48 |  |  |  |  | X | [5 empty] | X | X | [7 empty] | 2 | 0 | 3 | 3 |  | 2022-08-17
461 | 73 | PN-254/ PN-255/PN-260/ PN-261(20%) | 8 | 40 | 24 | 40 | 0 | - | 650/650 | CPIII 40 RS | CP V | SUPER PLASTIFICANTE | ETE - CLAR. SECUNDARIO | FORTANKS | 495 | Gean | 2022-08-18 | 9:35 | 9:21 | X | 8:10 | 36.03 | 37.37 | 10:00 | 88.65 | 83.62 | [8 empty] | X | X |  |  |  |  | X | X |  |  |  | 3 | 3 | 4 | 4 |  | 2022-08-19
462 | 74 | PN-261(80%) / PN-265/ PN-266/ PN-267(30%) | 8 | 40 | 24 | 40 | 0 | - | 670/670 | CPIII 40 RS | CP V | SUPER PLASTIFICANTE | ETE - CLAR. SECUNDARIO | FORTANKS | 512 | Gean | 2022-08-18 | 9:50 | 9:36 | X | 8:15 | 38.51 | 34.46 | 10:00 | 92.13 | 90.25 | [10 empty] | X | X | X | X | [5 empty] | 4 | 4 | 3 | 3 |  | 2022-08-19
463 | 75 | PN-267(70%) / PNI-281/ PNI-287/ PNK-127 | 8 | 40 | 24 | 40 | 0 | - | 670/670 | CPIII 40 RS | CP V | SUPER PLASTIFICANTE | ETE - CLAR. SECUNDARIO | FORTANKS | 495 | Gean | 2022-08-18 | 10:45 | 10:31 | X | 8:20 | 28.56 | 31.27 | 10:00 | 85.21 | 86.14 | [6 empty] | X | X | X |  |  |  |  | X | [5 empty] | 3 | 4 | 2 | 2 |  | 2022-08-19
464 | 76 | CANALETAS - PN-254/ PN-255/ PN-260/ PN-261/ PN-265/ PN-266/ PN-267/ PNI-281/ PNI-287/ PNK-127 | 8 | 40 | 10 | 40 | 0 | - | 670/670 | CPIII 40 RS | CP V | SUPER PLASTIFICANTE | ETE - CLAR. SECUNDARIO | FORTANKS | 495 | Gean | 2022-08-18 | 15:30 | 15:16 | X | 8:30 | 20.74 | - | 10:00 | 90.26 | 91 |  |  |  |  | X | [5 empty] | X |  |  |  |  | X |  |  |  | 2 | 0 | 3 | 4 |  | 2022-08-19
465 | 77 | PN-270/ PN-271/ PN-272 / PN-273(30%) | 8 | 40 | 24 | 40 | 0 | - | 650/650 | CPIII 40 RS | CP V | SUPER PLASTIFICANTE | ETE - CLAR. SECUNDARIO | FORTANKS | 495 | Gean | 2022-08-22 | 10:00 | 9:46 | X | 8:15 | 27.17 | 29.98 | 10:00 | 85.23 | 86.32 | [6 empty] | X | X | X | X | [9 empty] | 3 | 3 | 2 | 2 |  | 2022-08-23
466 | 78 | PN-273(70%) / PN-274 / PN-276/ PN-277(60%) | 8 | 40 | 24 | 40 | 0 | - | 650/650 | CPIII 40 RS | CP V | SUPER PLASTIFICANTE | ETE - CLAR. SECUNDARIO | FORTANKS | 512 | Gean | 2022-08-22 | 10:50 | 10:36 | X | 8:30 | 28.1 | 28.28 | 10:00 | 78.23 | 79.15 | [5 empty] | X |  |  | X |  | X |  |  |  |  | X |  |  |  | 3 | 2 | 3 | 4 |  | 2022-08-23
467 | 79 | PN-277(40%) / PNI-293/ PNI-298 / PNK-251 | 8 | 40 | 24 | 40 | 0 | - | 670/670 | CPIII 40 RS | CP V | SUPER PLASTIFICANTE | ETE - CLAR. SECUNDARIO | FORTANKS | 495 | Gean | 2022-08-22 | 11:30 | 11:16 | X | 8:20 | 25.17 | 26.43 | 10:00 | 86.95 | 90.21 | [6 empty] | X | X |  |  |  |  | X | X | [5 empty] | 4 | 4 | 2 | 2 |  | 2022-08-23
468 | 80 | CANALETAS - PN-270/ PN-271/ PN-272/ PN-273/ PN-274/ PN-276/PN-277/ PNI-293/ PNI-298/ PNK-251 | 9 | 40 | 10 | 40 | 0 | - | 670/670 | CPIII 40 RS | CP V | SUPER PLASTIFICANTE | ETE - CLAR. SECUNDARIO | FORTANKS | 495 | Gean | 2022-08-22 | 15:50 | 15:36 | X | 8:33 | 10.93 | 10.42 | 10:00 | 86 | 88.45 | [6 empty] | X |  | X | X | [5 empty] | X |  |  |  | 3 | 3 | 2 | 4 |  | 2022-08-23
469 | 81 | PF-04/ PF-75 | 7 | 40 | 24 | 40 | 0 | - | 650/650 | CPIII 40 RS | CP V | SUPER PLASTIFICANTE | ETE - CLAR. SECUNDARIO / PRIMARIO | FORTANKS | 495 | Gean | 2022-08-23 | 8:40 | 8:26 | X | 8:15 | 29.83 | 27.83 | 10:00 | 87.98 | 86.59 | [6 empty] | X |  | X | X | [5 empty] | X |  |  |  | 3 | 3 | 2 | 4 |  | 2022-08-24
470 | 82 | CANALETAS - PF-04/ PF-75 | 2 | 40 | 10 | 40 | 0 | - | 650/650 | CPIII 40 RS | CP V | SUPER PLASTIFICANTE | ETE - CLAR. SECUNDARIO / PRIMARIO | FORTANKS | 512 | Gean | 2022-08-23 | 14:30 | 14:16 | X | 8:30 | 14.66 | - | 10:00 | 87.52 | 89.21 |  |  |  |  | X | [5 empty] | X |  |  |  |  | X |  |  |  | 2 | 0 | 3 | 4 |  | 2022-08-24
471 | 83 | PN-278/ PN-279/ PN-280/ PN-282(30%) | 8 | 40 | 24 | 40 | 0 | - | 650/660 | CPIII 40 RS | CP V | SUPER PLASTIFICANTE | ETE - CLAR. SECUNDARIO | FORTANKS | 495 | Gean | 2022-08-25 | 9:00 | 8:46 | X | 9:00 | 26.38 | 31.08 | 10:00 | 88.23 | 87 | [5 empty] | X | X |  | X |  |  | X | [7 empty] | 3 | 2 | 2 | 3 |  | 2022-08-26
472 | 84 | PN-282(70%)/ PN-283/ PN-284/ PN-285(60%) | 8 | 40 | 24 | 40 | 0 | - | 660/660 | CPIII 40 RS | CP V | SUPER PLASTIFICANTE | ETE - CLAR. SECUNDARIO | FORTANKS | 512 | Gean | 2022-08-25 | 9:30 | 9:16 | X | 8:35 | 27.99 | 28.75 | 10:00 | 82.32 | 83.21 | [8 empty] | X | X |  |  |  |  | X | X |  |  |  | 3 | 3 | 4 | 4 |  | 2022-08-26
473 | 85 | PN-285(40%)/ PN-286/ PNH-264/ PN-288 | 8 | 40 | 24 | 40 | 0 | - | 670/670 | CPIII 40 RS | CP V | SUPER PLASTIFICANTE | ETE - CLAR. SECUNDARIO | FORTANKS | 495 | Gean | 2022-08-25 | 11:00 | 10:46 | X | 8:40 | 32.48 | 32.79 | 10:00 | 86.6 | 87.23 | [8 empty] | X |  | X | X |  | X | [5 empty] | 3 | 4 | 3 | 3 |  | 2022-08-26
474 | 86 | CANALETAS - PN-278/ PN-279/PN-280/ PN-282/ PN-283/ PN-284/ PN-285/ PN-286/ PNH-264/ PN-288 | 9 | 40 | 10 | 40 | 0 | - | 670/670 | CPIII 40 RS | CP V | SUPER PLASTIFICANTE | ETE - CLAR. SECUNDARIO | FORTANKS | 495 | Gean | 2022-08-25 | 15:00 | 14:46 | X | 8:50 | 14.18 | - | 10:00 | 87.23 | 83.26 | [6 empty] | X | X | X | [10 empty] | 3 | 0 | 2 | 2 |  | 2022-08-26
475 | 87 | PN-289/ PN-290/ PN-291/ PN-292(20%) | 8 | 40 | 24 | 40 | 0 | - | 650/650 | CPIII 40 RS | CP V | SUPER PLASTIFICANTE | ETE - CLAR. SECUNDARIO | FORTANKS | 512 | Gean | 2022-08-29 | 10:10 | 9:56 | X | 13:00 | 24.28 | 27.88 | 10:00 | 77.52 | 76.23 | [10 empty] | X | X | X | X | [5 empty] | 4 | 4 | 3 | 3 |  | 2022-08-30
476 | 88 | PN-292(80%)/ PN-294/ PN-295/PN-296(20%) | 8 | 40 | 24 | 40 | 0 | - | 660/660 | CPIII 40 RS | CP V | SUPER PLASTIFICANTE | ETE - CLAR. SECUNDARIO | FORTANKS | 495 | Gean | 2022-08-29 | 10:25 | 10:11 | X | 13:10 | 22.78 | 27.59 | 10:00 | 78.63 | 79.12 | [10 empty] | X |  | X | X |  | X |  |  |  | 4 | 4 | 3 | 4 |  | 2022-08-30
477 | 89 | PN-296(80%)/ PN-297/ PN-299/PN-300 | 8.5 | 40 | 24 | 40 | 0 | - | 680/660 | CPIII 40 RS | CP V | SUPER PLASTIFICANTE | ETE - CLAR. SECUNDARIO | FORTANKS | 512 | Gean | 2022-08-29 | 11:30 | 11:16 | X | 13:10 | 28.44 | 27.28 | 10:00 | 79.23 | 80 |  | X | [8 empty] | X |  |  |  |  | X | X |  |  | 5 | 1 | 3 | 4 |  | 2022-08-30
478 | 90 | CANALETAS - PN-289/ PN-290/PN-291/PN-292/PN-294/PN-295/PN-296/PN-297/PN-299/PN-300 | 9 | 40 | 10 | 40 | 0 | - | 680/670 | CPIII 40 RS | CP V | SUPER PLASTIFICANTE | ETE - CLAR. SECUNDARIO | FORTANKS | 495 | Gean | 2022-08-29 | 16:00 | 15:46 | X | 13:15 | 10.01 | - | 10:00 | 80.12 | 80 | [8 empty] | X | - | X |  |  |  |  | X |  |  |  | 3 | 0 | 3 | 4 |  | 2022-08-30
479 | 91 | PF-35/ PF-68 | 7 | 40 | 24 | 40 | 0 | - | 650/650 | CPIII 40 RS | CP V | SUPER PLASTIFICANTE | ETE - CLAR. SECUNDARIO | FORTANKS | 495 | Gean | 2022-08-30 | 10:20 | 10:06 | X | 13:30 | 26.73 | 25.49 | 10:00 | 81.03 | 84.58 | [5 empty] | X |  |  | X |  | X | X | [7 empty] | 3 | 2 | 3 | 3 |  | 2022-08-31
480 | 92 | CANALETAS - PF-35/ PF-68 | 2 | 40 | 10 | 40 | 0 | - | 660/660 | CPIII 40 RS | CP V | SUPER PLASTIFICANTE | ETE - CLAR. SECUNDARIO | FORTANKS | 495 | Gean | 2022-08-30 | 14:25 | 14:11 | X | 13:30 | 14.38 | - | 10:00 | 82.12 | 86 |  |  |  |  | X | - | [8 empty] | X | X |  |  |  | 2 | 0 | 4 | 4 |  | 2022-08-31
481 | 93 | PF-104/ PF-135 | 7 | 40 | 24 | 40 | 0 | - | 650/650 | CPIII 40 RS | CP V | SUPER PLASTIFICANTE | ETE - CLAR. SECUNDARIO | FORTANKS | 495 | Gean | 2022-09-05 | 9:20 | 9:06 | X | 8:15 | 26.85 | 24.13 | 10:00 | 78 | 77.25 | [9 empty] | X |  |  | X | [6 empty] | 4 | 3 | 0 | 0 |  | 2022-09-06
482 | 94 | CANALETAS - PF-104/PF-135 | 2 | 40 | 10 | 40 | 0 | - | 650/660 | CPIII 40 RS | CP V | SUPER PLASTIFICANTE | ETE - CLAR. SECUNDARIO | FORTANKS | 495 | Gean | 2022-09-05 | 15:00 | 14:46 | X | 8:20 | 13.36 | - | 10:00 | 78.25 | 77.26 |  |  |  |  | X | - |  |  |  |  | X | X | [7 empty] | 2 | 0 | 3 | 3 |  | 2022-09-06
483 | 95 | PF-168/PF-204 | 7 | 40 | 24 | 40 | 0 | - | 650/650 | CPIII 40 RS | CP V | SUPER PLASTIFICANTE | ETE - CLAR. SECUNDARIO | FORTANKS | 495 | Gean | 2022-09-12 | 9:10 | 8:56 | X | 8:10 | 28.65 | 28.05 | 10:00 | 76.23 | 74.91 | [6 empty] | X | X |  | X |  |  | X | [6 empty] | 4 | 3 | 2 | 2 |  | 2022-09-13
484 | 96 | CANALETAS - PF-168/ PF-204 | 2 | 40 | 10 | 40 | 0 | - | 650/650 | CPIII 40 RS | CP V | SUPER PLASTIFICANTE | ETE - CLAR. SECUNDARIO | FORTANKS | 495 | Gean | 2022-09-12 | 14:25 | 14:11 | X | 8:20 | 21.32 | - | 10:00 | 86.23 | 84.73 | [10 empty] | X | X | X | [6 empty] | 4 | 0 | 3 | 3 |  | 2022-09-13
485 | 97 | PF-235 / PF-268 | 7 | 40 | 24 | 40 | 0 | - | 670/670 | CPIII 40 RS | CP V | SUPER PLASTIFICANTE | ETE - CLAR. SECUNDARIO | FORTANKS | 495 | Gean | 2022-09-15 | 8:30 | 8:16 | X | 9:00 | 28.98 | 31.88 | 10:00 | 75.32 | 76.2 | [5 empty] | X |  |  | X |  | X | X | [7 empty] | 3 | 2 | 3 | 3 |  | 2022-09-16
486 | 98 | CANALETAS - PF-235 / PF-268 | 4 | 40 | 10 | 40 | 0 | - |  | CPIII 40 RS | CP V | SUPER PLASTIFICANTE | ETE - CLAR. SECUNDARIO | FORTANKS | 495 | Gean | 2022-09-15 | 10:00 | 9:46 | X | 9:00 | 18.88 | 17.1 | 11:25 | 65.3 | 70.01 | X | X | [8 empty] | X | X | [7 empty] | 1 | 1 | 3 | 3 |  | 2022-09-16
487 | 99 | PN-99 | 4 | 40 | 10 | 40 | 0 | - | 650/650 | CPIII 40 RS | CP V | SUPER PLASTIFICANTE | NEUTRALIZAÇÃO | FORTANKS | 495 | Gean | 2022-11-30 | 11:15 | 11:01 | X | 8:00 | 37.82 | 37.32 | 10:00 | 96.6 | 99.48 | [19 empty] | 4 | 3 | 3 | 4 | FORTES ENGENHARIA | 2022-12-01
488 | 100 | PN-96 | 4 | 40 | 10 | 40 | 0 | - | 650/650 | CPIII 40 RS | CP V | SUPER PLASTIFICANTE | NEUTRALIZAÇÃO | FORTANKS | 495 | Gean | 2022-11-30 | 15:00 | 14:46 | X | 8:00 | 43.36 | 41.46 | 10:00 | 101.3 | 99.4 | [19 empty] | 3 | 4 | 3 | 4 | FORTES ENGENHARIA | 2022-12-01
489 | 101 | PN-51 | 4 | 40 | 10 | 40 | 0 | - | 650/650 | CPIII 40 RS | CP V | SUPER PLASTIFICANTE | NEUTRALIZAÇÃO | FORTANKS | 495 | Gean | 2022-12-05 | 9:00 | 8:46 | X | 8:00 | 24.2 | 24.9 | 10:00 | 91.3 | 92.5 | [19 empty] | 2 | 3 | 4 | 5 | FORTES ENGENHARIA | 2022-12-06
490 | 102 | PN-48 | 4 | 40 | 10 | 40 | 0 | - | 650/650 | CPIII 40 RS | CP V | SUPER PLASTIFICANTE | NEUTRALIZAÇÃO | FORTANKS | 495 | Gean | 2022-12-05 | 10:35 | 10:21 | X | 8:00 | 21.3 | 22 | 10:00 | 100.2 | 93.8 | [19 empty] | 2 | 3 | 4 | 4 | FORTES ENGENHARIA | 2022-12-06
491 | 103 | PN-49 | 4 | 40 | 10 | 40 | 0 | - | 650/650 | CPIII 40 RS | CP V | SUPER PLASTIFICANTE | NEUTRALIZAÇÃO | FORTANKS | 495 | Gean | 2022-12-05 | 14:00 | 13:46 | X | 8:00 | 25.2 | 25.1 | 11:00 | 87.7 | 88.5 | [19 empty] | 1 | 2 | 3 | 4 | FORTES ENGENHARIA | 2022-12-06
492 | 104 | PN-59 // PN-97 | 4 | 40 | 10 | 40 | 0 | - | 650/650 | CPIII 40 RS | CP V | SUPER PLASTIFICANTE | NEUTRALIZAÇÃO | FORTANKS | 495 | Gean | 2022-12-07 | 10:00 | 9:46 | X | 8:00 | 40.01 | 36.6 | 10:00 | 87.2 | 88.6 | [19 empty] | 3 | 2 | 4 | 3 | FORTES ENGENHARIA | 2022-12-08
493 | 105 | PN-50 | 4 | 40 | 10 | 40 | 0 | - | 650/650 | CPIII 40 RS | CP V | SUPER PLASTIFICANTE | NEUTRALIZAÇÃO | FORTANKS | 495 | Gean | 2022-12-07 | 10:50 | 10:36 | X | 8:30 | 46.4 | 46.3 | 10:00 | 94.9 | 92 | [19 empty] | 2 | 2 | 4 | 3 | FORTES ENGENHARIA | 2022-12-08
494 | 106 | PN-98/ PN-56 | 4 | 40 | 10 | 40 | 0 | - | 650/660 | CPIII 40 RS | CP V | SUPER PLASTIFICANTE | NEUTRALIZAÇÃO | FORTANKS | 495 | Gean | 2022-12-12 | 10:00 | 9:46 | X | 8:00 | 14.8 | 15.9 | 10:00 | 90.1 | 90.8 | [19 empty] | 2 | 3 | 4 | 4 | FORTES ENGENHARIA | 2022-12-13
495 | 107 | PN-107 | 4 | 40 | 10 | 40 | 0 | - | 650/650 | CPIII 40 RS | CP V | SUPER PLASTIFICANTE | NEUTRALIZAÇÃO | FORTANKS | 495 | Gean | 2022-12-12 | 13:00 | 12:46 | X | 8:00 | 13.5 | 14.7 | 10:00 | 92.1 | 90.9 | [19 empty] | 1 | 1 | 4 | 5 |  | 2022-12-13
496 | 108 | PN-55 / PN-94 | 4 | 40 | 10 | 40 | 0 | - | 650/650 | CPIII 40 RS | CP V | SUPER PLASTIFICANTE | NEUTRALIZAÇÃO | FORTANKS | 495 | Gean | 2022-12-14 | 13:00 | 12:46 | X | 8:00 | 14.42 | 14.4 | 10:00 | 75.5 | 73.7 | [19 empty] | 3 | 3 | 4 | 5 |  | 2022-12-15
497 | 109 | PN-57 / PN-103 | 4 | 40 | 10 | 40 | 0 | - | 650/650 | CPIII 40 RS | CP V | SUPER PLASTIFICANTE | NEUTRALIZAÇÃO | FORTANKS | 495 | Gean | 2022-12-14 | 15:00 | 14:46 | X | 8:00 | 10.25 | 10.51 | 10:00 | 87.5 | 88.7 | [19 empty] | 2 | 2 | 3 | 4 |  | 2022-12-15
498 | 110 | PN-104 / PN-46 | 4 | 40 | 10 | 40 | 0 | - | 650/660 | CPIII 40 RS | CP V | SUPER PLASTIFICANTE | NEUTRALIZAÇÃO | FORTANKS | 495 | Gean | 2022-12-16 | 10:00 | 9:46 | X | 8:30 | 22.28 | 24.57 | 10:00 | 92.6 | 93 | [19 empty] | 2 | 2 | 3 | 4 |  | 2022-12-17
499 | 111 | PN-105 / PN-106 | 4 | 40 | 10 | 40 | 0 | - | 650/ 670 | CPIII 40 RS | CP V | SUPER PLASTIFICANTE | NEUTRALIZAÇÃO | FORTANKS | 495 | Gean | 2022-12-16 | 13:00 | 12:46 | X | 8:00 | 23.05 | 21.76 | 10:10 | 89.7 | 91.2 | [19 empty] | 2 | 3 | 4 | 3 |  | 2022-12-17
500 | 112 | PN-58 / PN-15 | 4 | 40 | 10 | 40 | 0 | - | 650/660 | CPIII 40 RS | CP V | SUPER PLASTIFICANTE | NEUTRALIZAÇÃO | FORTANKS | 495 | Gean | 2022-12-20 | 8:30 | 8:16 | X | 8:00 | 23.67 | 23.96 | 10:00 | 92.3 | 90.9 | [19 empty] | 3 | 3 | 2 | 4 |  | 2022-12-21
501 | 113 | PN-42 / PN-43 | 4 | 40 | 10 | 40 | 0 | - | 650/660 | CPIII 40 RS | CP V | SUPER PLASTIFICANTE | NEUTRALIZAÇÃO | FORTANKS | 495 | Gean | 2022-12-20 | 10:12 | 9:58 | X | 8:00 | 20.47 | 21.03 | 10:00 | 92 | 88.5 | [19 empty] | 3 | 3 | 4 | 3 |  | 2022-12-21
502 | 114 | PN-91 | 4 | 40 | 10 | 40 | 0 | - | 630/650 | CPIII 40 RS | CP V | SUPER PLASTIFICANTE | NEUTRALIZAÇÃO | FORTANKS | 495 | Gean | 2022-12-23 | 9:00 | 8:46 | X | 8:00 | 37.4 | 37.5 | 10:00 | 75.9 | 73.7 | [19 empty] | 4 | 5 | 1 | 1 |  | 2022-12-24
503 | 115 | PN-44 / PN-45 | 4 | 40 | 10 | 40 | 0 | - | 680/670 | CPIII 40 RS | CP V | SUPER PLASTIFICANTE | NEUTRALIZAÇÃO | FORTANKS | 495 | Gean | 2022-12-23 | 11:20 | 11:06 | X | 8:00 | 38.8 | 37.3 | 10:00 | 74.1 | 75.4 | [19 empty] | 4 | 4 | 3 | 4 |  | 2022-12-24
503-A | 116 | PN-93 / PN-02 | 4 | 40 | 10 | 40 | 0 | - | 650/660 | CPIII 40 RS | CP V | SUPER PLASTIFICANTE | NEUTRALIZAÇÃO | FORTANKS | 495 | Gean | 2022-12-28 | 9:00 | 8:46 | X | 8:00 | 19.32 | 19.67 | 10:00 | 76.24 | 78.03 | [19 empty] | 3 | 4 | 3 | 4 |  | 2022-12-29
504 | 117 | PN-92 | 4 | 40 | 10 | 40 | 0 | - | 640/650 | CPIII 40 RS | CP V | SUPER PLASTIFICANTE | NEUTRALIZAÇÃO | FORTANKS | 495 | Gean | 2022-12-28 | 15:00 | 14:46 | X | 9:00 | 13.28 | 14.48 | 10:00 | 79.39 | 80.39 | [19 empty] | 3 | 2 | 4 | 4 |  | 2022-12-29
504-A | 117 | PLACA - PN-01 | 5 | 40 | 10 | 40 | 0 | - | 640/650 | CPIII 40 RS | CP V | SUPER PLASTIFICANTE | MUROS DE VEDAÇÃO - GRANDE VITÓRIA E BAIXO GUANDU | FORTANKS | 495 | Gean | 2022-12-28 | 15:00 | 14:46 | X | 9:00 | 13.28 | 14.48 | 10:00 | 79.39 | 80.39 | [5 empty] | X |  |  | X | [5 empty] | x | x |  |  |  | 3 | 2 | 4 | 4 | FORTES ENGENHARIA | 2022-12-29
505 | 118 | PN-03 | 5 | 40 | 10 | 40 | 0 | - | 650/660 | CPIII 40 RS | CP V | SUPER PLASTIFICANTE | NEUTRALIZAÇÃO | FORTANKS | 495 | Gean | 2022-12-30 | 14:25 | 14:11 | X | 9:00 | 15.05 | 15.08 | 10:00 | 92.9 | 93.49 | [19 empty] | 2 | 3 | 3 | 4 |  | 2022-12-31
505-A | 118 | PLACA - PN-02/ PN-03 | 5 | 40 | 10 | 40 | 0 | - | 650/660 | CPIII 40 RS | CP V | SUPER PLASTIFICANTE | MUROS DE VEDAÇÃO - GRANDE VITÓRIA E BAIXO GUANDU | FORTANKS | 495 | Gean | 2022-12-30 | 14:25 | 14:11 | X | 9:00 | 15.05 | 15.08 | 10:00 | 92.9 | 93.49 |  |  |  |  | X |  |  |  |  | X | x |  |  |  |  | x |  |  |  | 2 | 3 | 3 | 4 | FORTES ENGENHARIA | 2022-12-31
506 | 119 | PN-04 / PN-05 | 7 | 40 | 10 | 40 | 0 | - | 660/680 | CPIII 40 RS | CP V | SUPER PLASTIFICANTE | NEUTRALIZAÇÃO | FORTANKS | 495 | Gean | 2023-01-02 | 10:45 | 10:31 | X | 8:00 | 13.97 | 13.16 | 10:00 | 72.2 | 73.49 | [19 empty] | 3 | 2 | 3 | 4 |  | 2023-01-03
507 | 120 | PN-07 | 5 | 40 | 10 | 40 | 0 | - | 640/650 | CPIII 40 RS | CP V | SUPER PLASTIFICANTE | NEUTRALIZAÇÃO | FORTANKS | 495 | Gean | 2023-01-02 | 13:30 | 13:16 | X | 8:00 | 13.61 | 12.23 | 10:00 | 76.25 | 77.38 | [19 empty] | 4 | 4 | 3 | 3 |  | 2023-01-03
508 | 121 | PLACA - PN-04/ PN-05/ PN-06/ PN-07/ PN-08/ PN-09/ PN-10/ PN-11/ PN-12/ PN-13/ PN-14/ PN-15 | 7 | 40 | 10 | 40 | 0 | - | 650/660 | CPIII 40 RS | CP V | SUPER PLASTIFICANTE | MUROS DE VEDAÇÃO - GRANDE VITÓRIA E BAIXO GUANDU | FORTANKS | 495 | Gean | 2023-01-02 | 16:30 | 16:16 | x | 10:00 | 10.01 | 10.5 | 10:00 | 73.71 | 75.19 | [8 empty] | x | x |  | x |  |  | x |  |  |  |  | 3 | 3 | 4 | 3 | FORTES ENGENHARIA | 2023-01-03
509 | 122 | PN-10 | 4 | 40 | 10 | 40 | 0 | - | 680/680 | CPIII 40 RS | CP V | SUPER PLASTIFICANTE | NEUTRALIZAÇÃO | FORTANKS | 495 | Gean | 2023-01-04 | 10:32 | 10:18 | X | 9:00 | 20.28 | 21.92 | 10:00 | 76.21 | 78.01 | [19 empty] | 3 | 2 | 3 | 4 |  | 2023-01-05
510 | 123 | PN-08 / PN-09 | 7 | 40 | 10 | 40 | 0 | - | 640/650 | CPIII 40 RS | CP V | SUPER PLASTIFICANTE | NEUTRALIZAÇÃO | FORTANKS | 495 | Gean | 2023-01-04 | 14:10 | 13:56 | X | 8:00 | 17.25 | 15.51 | 10:00 | 75.25 | 76.36 | [19 empty] | 4 | 4 | 3 | 4 |  | 2023-01-05
511 | 124 | PLACA - PN-16/ PN-17/ PN-18/ PN-19/ PN-20/ PN-21/ PN-22/ PN-23 | 4 | 40 | 10 | 40 | 0 | - | 650/660 | CPIII 40 RS | CP V | SUPER PLASTIFICANTE | MUROS DE VEDAÇÃO - GRANDE VITÓRIA E BAIXO GUANDU | FORTANKS | 495 | Gean | 2023-01-04 | 15:40 | 15:26 | X | 9:00 | 11.38 | 11.68 | 10:00 | 78.59 | 77.36 |  |  |  |  | X |  |  |  |  | X | x | x | [7 empty] | 2 | 3 | 3 | 3 | FORTES ENGENHARIA | 2023-01-05
512 | 125 | PLACA - PN-24/ PN-25/ PN-26/ PN-27/ PN-28/ PN-29/ PN-30 | 4 | 40 | 10 | 40 | 0 | - | 670/680 | CPIII 40 RS | CP V | SUPER PLASTIFICANTE | MUROS DE VEDAÇÃO - GRANDE VITÓRIA E BAIXO GUANDU | FORTANKS | 495 | Gean | 2023-01-04 | 16:45 | 16:31 | X | 9:30 | 11.09 | 12.04 | 10:00 | 83.95 | 84.12 |  |  | x |  |  |  |  | x | X | X | [9 empty] | 3 | 3 | 1 | 2 | FORTES ENGENHARIA | 2023-01-05
513 | 126 | PN-32 / PN-33 | 7 | 40 | 10 | 40 | 0 | - | 670/670 | CPIII 40 RS | CP V | SUPER PLASTIFICANTE | NEUTRALIZAÇÃO | FORTANKS | 495 | Gean | 2023-01-06 | 10:20 | 10:06 | X | 8:00 | 15.761256 | 14.953614 | 10:10 | 75.63 | 77.02 | [19 empty] | 2 | 4 | 3 | 3 |  | 2023-01-07
514 | 127 | PN-31 | 7 | 40 | 10 | 40 | 0 | - | 650/660 | CPIII 40 RS | CP V | SUPER PLASTIFICANTE | NEUTRALIZAÇÃO | FORTANKS | 495 | Gean | 2023-01-06 | 14:00 | 13:46 | X | 8:00 | 11.6 | 11.55 | 10:00 | 79.94 | 78.56 | [19 empty] | 4 | 4 | 3 | 4 |  | 2023-01-07
514-A | 127 | PLACA - PN-31/ PN-32/ PN-33/ PN-34/ PN-35/ PN-36 | 7 | 40 | 10 | 40 | 0 | - | 650/660 | CPIII 40 RS | CP V | SUPER PLASTIFICANTE | MUROS DE VEDAÇÃO - GRANDE VITÓRIA E BAIXO GUANDU | FORTANKS | 495 | Gean | 2023-01-06 | 14:00 | 13:46 | X | 8:00 | 11.6 | 11.55 | 10:00 | 79.94 | 78.56 | [10 empty] | x |  | X | X |  | x |  |  |  | 4 | 4 | 3 | 4 | FORTES ENGENHARIA | 2023-01-07
515 | 128 | PLACA - PN-37/ PN-38/ PN-39/ PN-40/ PN-41/ PN-42/ PN-43/ PN-44 | 4.5 | 40 | 10 | 40 | 0 | - | 660/670 | CPIII 40 RS | CP V | SUPER PLASTIFICANTE | MUROS DE VEDAÇÃO - GRANDE VITÓRIA E BAIXO GUANDU | FORTANKS | 495 | Gean | 2023-01-06 | 16:00 | 15:46 | X | 8:30 | 10.1 | 10.5 | 10:00 | 89.88 | 87.21 |  |  |  | x | [6 empty] | x |  | X | X | [5 empty] | 4 | 4 | 3 | 1 | FORTES ENGENHARIA | 2023-01-07
516 | 129 | PN-34 / PN-36 | 7 | 40 | 10 | 40 | 0 | - | 670/680 | CPIII 40 RS | CP V | SUPER PLASTIFICANTE | NEUTRALIZAÇÃO | FORTANKS | 495 | Gean | 2023-01-09 | 13:10 | 12:56 | X | 13:10 | 12.8 | 11.82 | 10:00 | 74.23 | 73.81 | [19 empty] | 3 | 4 | 2 | 2 |  | 2023-01-10
517 | 130 | PLACA - PN-45/ PN-46/ PN-47/ PN-48/ PN-49/ PN-50/ PN-51/ PN-52 | 4 | 40 | 10 | 40 | 0 | - | 680/680 | CPIII 40 RS | CP V | SUPER PLASTIFICANTE | MUROS DE VEDAÇÃO - GRANDE VITÓRIA E BAIXO GUANDU | FORTANKS | 495 | Gean | 2023-01-09 | 8:30 | 8:16 | X | 8:30 | 13.64 | 13.04 | 10:00 | 83.4 | 85.92 | [10 empty] | x |  | X | X |  | x |  |  |  | 4 | 4 | 3 | 4 | FORTES ENGENHARIA | 2023-01-10
518 | 131 | PLACA - PN-53/ PN-54/ PN-55/ PN-56/ PN-57/ PN-58/ PN-59 | 4.5 | 40 | 10 | 40 | 0 | - | 670/680 | CPIII 40 RS | CP V | SUPER PLASTIFICANTE | MUROS DE VEDAÇÃO - GRANDE VITÓRIA E BAIXO GUANDU | FORTANKS | 495 | Gean | 2023-01-09 | 16:20 | 16:06 | X | 9:00 | 10.18 | 10.49 | 10:00 | 87.28 | 88.4 | [10 empty] | x |  | X | X |  | x |  |  |  | 4 | 4 | 3 | 4 | FORTES ENGENHARIA | 2023-01-10
519 | 132 | PN-37 / PN-38 | 7 | 40 | 10 | 40 | 0 | - | 650/650 | CPIII 40 RS | CP V | SUPER PLASTIFICANTE | NEUTRALIZAÇÃO | FORTANKS | 495 | Gean | 2023-01-11 | 9:45 | 9:31 | X | 8:00 | 17.73 | 19.11 | 10:00 | 75.78 | 76.01 | [19 empty] | 4 | 3 | 2 | 2 |  | 2023-01-12
520 | 133 | PLACA - PN-60/ PN-61/ PN-62/ PN-63/ PN-64/ PN-65/ PN-66/ PN-67/ PN-68 | 4.5 | 40 | 10 | 40 | 0 | - | 670/680 | CPIII 40 RS | CP V | SUPER PLASTIFICANTE | MUROS DE VEDAÇÃO - GRANDE VITÓRIA E BAIXO GUANDU | FORTANKS | 495 | Gean | 2023-01-11 | 14:30 | 14:16 | X | 8:00 | 24.65 | 23.72 | 13:00 | 87.99 | 85.94 |  |  | x | x |  |  |  |  | X |  |  |  |  | X | [5 empty] | 3 | 4 | 1 | 1 | FORTES ENGENHARIA | 2023-01-12
521 | 135 | PLACA - PN-69/ PN-70/ PN-71/ PN-72/ PN-73/ PN-74/ PN-75/ PN-76 | 4.5 | 40 | 10 | 40 | 0 | - | 670/670 | CPIII 40 RS | CP V | SUPER PLASTIFICANTE | MUROS DE VEDAÇÃO - GRANDE VITÓRIA E BAIXO GUANDU | FORTANKS | 495 | Gean | 2023-01-13 | 8:45 | 8:31 | X | 8:00 | 25.66 | 25.72 | 13:00 | 82.19 | 83.51 |  |  |  |  | X |  |  |  |  | X | x | x | [7 empty] | 2 | 3 | 3 | 3 | FORTES ENGENHARIA | 2023-01-14
522 | 136 | PLACA - PN-77/ PN-78/ PN-79/ PN-80/ PN-81/ PN-82/ PN-83 | 4 | 40 | 10 | 40 | 0 | - | 680/680 | CPIII 40 RS | CP V | SUPER PLASTIFICANTE | MUROS DE VEDAÇÃO - GRANDE VITÓRIA E BAIXO GUANDU | FORTANKS | 495 | Gean | 2023-01-13 | 11:20 | 11:06 | X | 8:00 | 24.86 | 25.58 | 13:00 | 78.84 | 77.43 | [7 empty] | x | X |  | x |  |  | X | [5 empty] | 3 | 4 | 3 | 2 | FORTES ENGENHARIA | 2023-01-14
523 | 137 | PNI-18 (T) / PN-39 | 7 | 40 | 10 | 40 | 0 | - | 670/680 | CPIII 40 RS | CP V | SUPER PLASTIFICANTE | NEUTRALIZAÇÃO | FORTANKS | 495 | Gean | 2023-01-13 | 14:30 | 14:16 | X | 8:00 | 10.59 | 11.03 | 10:00 | 71.22 | 73.01 | [19 empty] | 3 | 4 | 3 | 3 |  | 2023-01-14
524 | 138 | PN-84/ PN-85/ PN-86/ PN-87/ PN-88/ PN-89/ PN-90/ PN-91/ PN-92/ PN-93 | 6 | 40 | 10 | 40 | 0 | - | 650/670 | CPIII 40 RS | CP V | SUPER PLASTIFICANTE | MUROS DE VEDAÇÃO - GRANDE VITÓRIA E BAIXO GUANDU | FORTANKS | 495 | Gean | 2023-01-17 | 13:20 | 13:06 | X | 8:30 | 11.91 | 11.84 | 10:00 | 61.56 | 60.29 | [9 empty] | X | x |  | X |  |  | x |  |  |  | 4 | 3 | 3 | 4 | FORTES ENGENHARIA | 2023-01-18
525-A | 139 | PN-94/ PN-95/ PN-96/ PN-97/ PN-98 | 6.5 | 40 | 10 | 40 | 0 | - | 660/660 | CPIII 40 RS | CP V | SUPER PLASTIFICANTE | MUROS DE VEDAÇÃO - GRANDE VITÓRIA E BAIXO GUANDU | FORTANKS | 495 | Gean | 2023-01-17 | 15:45 | 15:31 | X | 8:55 | 10.46 | 10.89 | 13:00 | 71.13 | 70.05 | [6 empty] | x |  | X |  |  | x |  | X | [5 empty] | 3 | 4 | 2 | 3 | FORTES ENGENHARIA | 2023-01-18
525 | 139 | PNI-19 (T) | 6.5 | 40 | 10 | 40 | 0 | - | 660/660 | CPIII 40 RS | CP V | SUPER PLASTIFICANTE | NEUTRALIZAÇÃO | FORTANKS | 495 | Gean | 2023-01-17 | 15:45 | 15:31 | X | 8:55 | 10.46 | 10.89 | 13:00 | 71.3 | 70.05 | [19 empty] | 3 | 4 | 2 | 3 |  | 2023-01-18
526 | 140 | PN-99/ PN-100/ PN-101/ PN-102/ PN-103/ PN-104/ PN-105/ PN-106 | 4.5 | 40 | 10 | 40 | 0 | - | 660/670 | CPIII 40 RS | CP V | SUPER PLASTIFICANTE | MUROS DE VEDAÇÃO - GRANDE VITÓRIA E BAIXO GUANDU | FORTANKS | 495 | Gean | 2023-01-20 | 8:55 | 8:41 | X | 8:30 | 24.05 | 22.11 | 13:00 | 68.6 | 69.76 | [10 empty] | x | x | X | X | [5 empty] | 4 | 4 | 3 | 3 | FORTES ENGENHARIA | 2023-01-21
527 | 141 | PN-107/ PN-108/ PN-109/ PN-110/ PN-111/ PN-112/ PN-113 | 4 | 40 | 10 | 40 | 0 | - | 660/660 | CPIII 40 RS | CP V | SUPER PLASTIFICANTE | MUROS DE VEDAÇÃO - GRANDE VITÓRIA E BAIXO GUANDU | FORTANKS | 495 | Gean | 2023-01-20 | 10:47 | 10:33 | X | 8:55 | 18.06 | 17.59 | 10:00 | 68.16 | 68.67 | [9 empty] | X | x | x | [7 empty] | 2 | 3 | 3 | 3 | FORTES ENGENHARIA | 2023-01-21
528 | 142 | PN-52 / PNI-74 (T) | 6.5 | 40 | 10 | 40 | 0 | - | 660/670 | CPIII 40 RS | CP V | SUPER PLASTIFICANTE | NEUTRALIZAÇÃO | FORTANKS | 495 | Gean | 2023-01-20 | 15:40 | 15:26 | X | 8:00 | 12.11 | 12.13 | 10:00 | 92.68 | 93.28 | [19 empty] | 3 | 4 | 3 | 0 |  | 2023-01-21
529 | 143 | PN-53/ PN-16 | 6.5 | 40 | 10 | 40 | 0 | - | 650/660 | CPIII 40 RS | CP V | SUPER PLASTIFICANTE | NEUTRALIZAÇÃO | FORTANKS | 495 | Gean | 2023-01-23 | 11:10 | 10:56 | X | 8:00 | 15.66 | 16.07 | 10:00 | 81.05 | 79.91 | [19 empty] | 4 | 4 | 4 | 4 |  | 2023-01-24
530 | 144 | PN-114/ PN-115/ PN-116/ PN-117/ PN-118/ PN-119/ PN-120/ PN-121/ PN-122/ PN-123/ PN-124/ PN-125/ PN-126/ PN-127/ PN-128 | 8.5 | 40 | 10 | 40 | 0 | - | 670/670 | CPIII 40 RS | CP V | SUPER PLASTIFICANTE | MUROS DE VEDAÇÃO - GRANDE VITÓRIA E BAIXO GUANDU | FORTANKS | 495 | Gean | 2023-01-23 | 14:30 | 14:16 | X | 9:00 | 13.49 | 14.3 | 10:00 | 72.31 | 73.57 | [9 empty] | X | x |  | X |  |  | x |  |  |  | 4 | 3 | 3 | 4 | FORTES ENGENHARIA | 2023-01-24
531 | 145 | PNI - 20 (T) | 5.5 | 40 | 10 | 40 | 0 | - | 660/680 | CPIII 40 RS | CP V | SUPER PLASTIFICANTE | NEUTRALIZAÇÃO | FORTANKS | 495 | Gean | 2023-01-24 | 15:35 | 15:21 | X | 9:00 | 10.05 | 10 | 10:00 | 72.6 | 73.56 | [19 empty] | 4 | 4 | 3 | 4 |  | 2023-01-25
531-A | 145 | PN-129/ PN-130/ PN-131/ PN-132/ PN-133 | 5.5 | 40 | 10 | 40 | 0 | - | 660/680 | CPIII 40 RS | CP V | SUPER PLASTIFICANTE | MUROS DE VEDAÇÃO - GRANDE VITÓRIA E BAIXO GUANDU | FORTANKS | 495 | Gean | 2023-01-24 | 15:45 | 15:31 | X | 9:00 | 10.05 | 10 | 10:00 | 85.4 | 83.64 | [10 empty] | X |  | X | X |  | X |  |  |  | 4 | 4 | 3 | 4 | FORTES ENGENHARIA | 2023-01-25
532 | 146 | PN-134/ PN-135/ PN-136/ PN-137/ PN-138/ PN-139/ PN-140/ PN-141/ PN-142/ PN-143/ PN-144 | 6 | 40 | 10 | 40 | 0 | - | 670/670 | CPIII 40 RS | CP V | SUPER PLASTIFICANTE | MUROS DE VEDAÇÃO - GRANDE VITÓRIA E BAIXO GUANDU | FORTANKS | 495 | Gean | 2023-01-25 | 15:40 | 15:26 | X | 13:00 | 14.06 | 13.47 | 10:00 | 57.73 | 59.97 | [8 empty] | X | X | X | X | [7 empty] | 3 | 3 | 3 | 3 | FORTES ENGENHARIA | 2023-01-26
533 | 147 | PN-145/ PN-146/ PN-147/ PN-148 | 8 | 40 | 10 | 40 | 0 | - | 670/670 | CPIII 40 RS | CP V | SUPER PLASTIFICANTE | MUROS DE VEDAÇÃO - GRANDE VITÓRIA E BAIXO GUANDU | FORTANKS | 495 | Gean | 2023-01-26 | 8:00 | 7:46 | X | 14:00 | 12.54 | 12.05 | 10:00 | 79.05 | 80.74 | [8 empty] | X |  |  |  |  | X | X | X |  |  |  | 3 | 4 | 4 | 4 | FORTES ENGENHARIA | 2023-01-27
533-A | 147 | PN-100 / PNI (t) - 70 | 8 | 40 | 10 | 40 | 0 | - | 670/670 | CPIII 40 RS | CP V | SUPER PLASTIFICANTE | NEUTRALIZAÇÃO | FORTANKS | 495 | Gean | 2023-01-26 | 8:00 | 7:46 | X | 14:00 | 12.54 | 12.05 | 10:00 | 79.05 | 80.74 | [19 empty] | 3 | 4 | 4 | 4 |  | 2023-01-27
534 | 148 | PN-17 | 6 | 40 | 10 | 40 | 0 | - | 650/650 | CPIII 40 RS | CP V | SUPER PLASTIFICANTE | NEUTRALIZAÇÃO | FORTANKS | 495 | Gean | 2023-01-27 | 9:30 | 9:16 | X | 9:30 | 18.636951 | 18.588003 | 10:00 | 89.379048 | 87.98403 | [19 empty] | 3 | 3 | 4 | 3 |  | 2023-01-28
534-A | 148 | PN-149/ PN-150/ PN-151/ PN-152/ PN-153/ PN-154 | 6 | 40 | 10 | 40 | 0 | - | 650/650 | CPIII 40 RS | CP V | SUPER PLASTIFICANTE | MUROS DE VEDAÇÃO - GRANDE VITÓRIA E BAIXO GUANDU | FORTANKS | 495 | Gean | 2023-01-27 | 14:00 | 13:46 | X | 9:30 | 18.63 | 18.58 | 10:20 | 89.38 | 87.98 | [10 empty] | X | X | X | X | [5 empty] | 4 | 4 | 3 | 3 | FORTES ENGENHARIA | 2023-01-28
535 | 149 | PN-101 / PN-65 | 8.5 | 40 | 10 | 40 | 0 | - | 660/670 | CPIII 40 RS | CP V | SUPER PLASTIFICANTE | NEUTRALIZAÇÃO | FORTANKS | 495 | Gean | 2023-01-30 | 14:00 | 13:46 | X | 8:05 | 14.29 | 14.88 | 10:30 | 85.84 | 84.67 | [19 empty] | 3 | 4 | 4 | 4 |  | 2023-01-31
535-A | 149 | PN-164/ PN-165/ PN-166/ PN-167/ PN-168/ PN-169 | 8.5 | 40 | 10 | 40 | 0 | - | 660/670 | CPIII 40 RS | CP V | SUPER PLASTIFICANTE | MUROS DE VEDAÇÃO - GRANDE VITÓRIA E BAIXO GUANDU | FORTANKS | 495 | Gean | 2023-01-30 | 14:00 | 13:46 | X | 8:05 | 14.29 | 14.88 | 10:30 | 85.84 | 84.67 | [8 empty] | X |  |  |  |  | X | X | X |  |  |  | 3 | 4 | 4 | 4 | FORTES ENGENHARIA | 2023-01-31
536 | 150 | PN-22 | 8.5 | 40 | 10 | 40 | 0 | - | 660/660 | CPIII 40 RS | CP V | SUPER PLASTIFICANTE | NEUTRALIZAÇÃO | FORTANKS | 495 | Gean | 2023-01-30 | 15:45 | 15:31 | X | 8:20 | 10.89 | 10.41 | 10:30 | 83.82 | 82.38 | [19 empty] | 4 | 4 | 4 | 4 |  | 2023-01-31
536-A | 150 | PN-155/ PN-156/ PN-157/ PN-158/ PN-159/ PN-160/ PN-161/ PN-162/ PN-163 | 8.5 | 40 | 10 | 40 | 0 | - | 660/660 | CPIII 40 RS | CP V | SUPER PLASTIFICANTE | MUROS DE VEDAÇÃO - GRANDE VITÓRIA E BAIXO GUANDU | FORTANKS | 495 | Gean | 2023-01-30 | 15:45 | 15:31 | X | 8:20 | 10.89 | 10.41 | 10:30 | 83.82 | 82.38 | [12 empty] | X | X | X | X |  |  |  | 4 | 4 | 4 | 4 | FORTES ENGENHARIA | 2023-01-31
537 | 151 | PN-82 / PN-25/ PN-69 | 8 | 40 | 10 | 40 | 0 | - | 660/670 | CPIII 40 RS | CP V | SUPER PLASTIFICANTE | NEUTRALIZAÇÃO | FORTANKS | 495 | Gean | 2023-02-01 | 10:00 | 9:46 | X | 8:30 | 17.4 | 16.29 | 10:00 | 76.24 | 78.57 | [19 empty] | 3 | 4 | 4 | 4 |  | 2023-02-02
538 | 152 | PN-170/ PN-171/ PN-172/ PN-173/ PN-174/ PN-175/ PN-176/ PN-177/ PN-178/ PN-179/ PN-180// PN-181/ PN-182/ PN-183/ PN-184 | 8.5 | 40 | 10 | 40 | 0 | - | 670/670 | CPIII 40 RS | CP V | SUPER PLASTIFICANTE | MUROS DE VEDAÇÃO - GRANDE VITÓRIA E BAIXO GUANDU | FORTANKS | 495 | Gean | 2023-02-01 | 15:00 | 14:46 | X | 8:35 | 13.43 | 12.51 | 10:40 | 84.5 | 82 | [12 empty] | x | x | X | X |  |  |  | 4 | 4 | 4 | 4 | FORTES ENGENHARIA | 2023-02-02
539 | 153 | PN-21/ PN-78/ PN-73 | 8 | 40 | 10 | 40 | 0 | - | 660/670 | CPIII 40 RS | CP V | SUPER PLASTIFICANTE | NEUTRALIZAÇÃO | FORTANKS | 495 | Gean | 2023-02-03 | 11:00 | 10:46 | X | 8:30 | 16.95 | 18.23 | 10:00 | 83.09 | 83.63 | [19 empty] | 3 | 4 | 4 | 4 |  | 2023-02-04
540 | 154 | PN-185/ PN-186/ PN-187/ PN-188/ PN-189/ PN-190/ PN-191/ PN-192/ PN-193/ PN-194 | 6.5 | 40 | 10 | 40 | 0 | - | 660/680 | CPIII 40 RS | CP V | SUPER PLASTIFICANTE | MUROS DE VEDAÇÃO - GRANDE VITÓRIA E BAIXO GUANDU | FORTANKS | 495 | Gean | 2023-02-03 | 13:00 | 12:46 | X | 8:00 | 13.65 | 16.98 | 10:12 | 83.09 | 83.63 | [9 empty] | X | X | X | X | [6 empty] | 4 | 3 | 3 | 3 | FORTES ENGENHARIA | 2023-02-04
541 | 155 | PN-195/ PN-196/ PN-197/ PN-198/ PN-199 | 3 | 40 | 10 | 40 | 0 | - | 660/650 | CPIII 40 RS | CP V | SUPER PLASTIFICANTE | MUROS DE VEDAÇÃO - GRANDE VITÓRIA E BAIXO GUANDU | FORTANKS | 495 | Gean | 2023-02-03 | 15:00 | 14:46 | X | 8:30 | 13.9 | 13.26 | 10;25 | 85.29 | 85.67 | [8 empty] | X |  |  |  |  | X | X | X |  |  |  | 3 | 4 | 4 | 4 | FORTES ENGENHARIA | 2023-02-04
542 | 157 | PN-24/ PN-68/ PN-80 | 8 | 40 | 10 | 40 | 0 | - | 650/650 | CPIII 40 RS | CP V | SUPER PLASTIFICANTE | NEUTRALIZAÇÃO | FORTANKS | 495 | Gean | 2023-02-06 | 13:00 | 12:46 | X | 13:00 | 15.16 | 15.49 | 10:00 | 79 | 77.22 | [19 empty] | 3 | 3 | 3 | 3 |  | 2023-02-07
543 | 156 | PN-67 | 8 | 40 | 10 | 40 | 0 | - | 660/670 | CPIII 40 RS | CP V | SUPER PLASTIFICANTE | NEUTRALIZAÇÃO | FORTANKS | 495 | Gean | 2023-02-06 | 14:00 | 13:46 | X | 8:30 | 10.1 | 10.62 | 10:30 | 77.23 | 75.39 | [19 empty] | 3 | 4 | 2 | 2 |  | 2023-02-07
543-A | 156 | PN-200/ PN-201/ PN-202/ PN-203/ PN-204/ PN-205/ PN-206/ PN-207/ PN-208/ PN-209 | 8 | 40 | 10 | 40 | 0 | - | 660/670 | CPIII 40 RS | CP V | SUPER PLASTIFICANTE | MUROS DE VEDAÇÃO - GRANDE VITÓRIA E BAIXO GUANDU | FORTANKS | 495 | Gean | 2023-02-06 | 14:00 | 13:46 | X | 8:30 | 10.1 | 10.62 | 10:30 | 77.23 | 75.39 | [6 empty] | X | X | X |  |  |  |  | X | [5 empty] | 3 | 4 | 2 | 2 | FORTES ENGENHARIA | 2023-02-07
544 | 158 | PN-210/ PN-211/ PN-212/ PN-213/ PN-214 | 8 | 40 | 10 | 40 | 0 | - | 660/670 | CPIII 40 RS | CP V | SUPER PLASTIFICANTE | MUROS DE VEDAÇÃO - GRANDE VITÓRIA E BAIXO GUANDU | FORTANKS | 495 | Gean | 2023-02-07 | 13:30 | 13:16 | X | 8:30 | 11.5 | 12.1 | 10:20 | 75.36 | 78.96 | [9 empty] | X | X | X | X | [6 empty] | 4 | 3 | 3 | 3 | FORTES ENGENHARIA | 2023-02-08
545 | 159 | PN-72/ PN-84/ PN-71 | 8.5 | 40 | 10 | 40 | 0 | - | 650/660 | CPIII 40 RS | CP V | SUPER PLASTIFICANTE | NEUTRALIZAÇÃO | FORTANKS | 495 | Gean | 2023-02-08 | 11:00 | 10:46 | X | 8:30 | 14.81 | 15.24 | 10:00 | 86.89 | 85.98 | [19 empty] | 2 | 2 | 1 | 1 |  | 2023-02-09
546 | 160 | PN-215/ PN-216/ PN-217/ PN-218/ PN-219/ PN-220/ PN-221/ PN-222/ PN-223/ PN-224 | 6.5 | 40 | 10 | 40 | 0 | - | 670/670 | CPIII 40 RS | CP V | SUPER PLASTIFICANTE | MUROS DE VEDAÇÃO - GRANDE VITÓRIA E BAIXO GUANDU | FORTANKS | 495 | Gean | 2023-02-08 | 13:40 | 13:26 | X | 8:35 | 11.4 | 11.59 | 10:00 | 84.09 | 82.12 | [8 empty] | X |  |  |  |  | X | X | X |  |  |  | 3 | 4 | 4 | 4 | FORTES ENGENHARIA | 2023-02-09
547 | 161 | PN-76 / PN75 | 6 | 40 | 10 | 40 | 0 | - | 650/660 | CPIII 40 RS | CP V | SUPER PLASTIFICANTE | NEUTRALIZAÇÃO | FORTANKS | 495 | Gean | 2023-02-10 | 11:00 | 10:46 | X | 8:00 | 12.38 | 13.47 | 10:00 | 89.23 | 85.95 | [19 empty] | 3 | 4 | 4 | 4 |  | 2023-02-11
548 | 162 | PN-225/ PN-226/ PN-227/ PN-228/ PN-229 | 3 | 40 | 10 | 40 | 0 | - | 650/650 | CPIII 40 RS | CP V | SUPER PLASTIFICANTE | MUROS DE VEDAÇÃO - GRANDE VITÓRIA E BAIXO GUANDU | FORTANKS | 495 | Gean | 2023-02-10 | 14:00 | 13:46 | X | 8:30 | 10.46 | 11.01 | 10:30 | 79 | 77.22 | [9 empty] | X |  |  | X |  | X | X |  |  |  | 4 | 3 | 4 | 4 | FORTES ENGENHARIA | 2023-02-11
549 | 163 | PN-230/ PN-231/ PN-232/ PN-233/ PN-234/ PN-235/ PN-236/ PN-237/ PN-238/ PN-239 | 6 | 40 | 10 | 40 | 0 | - | 650/680 | CPIII 40 RS | CP V | SUPER PLASTIFICANTE | MUROS DE VEDAÇÃO - GRANDE VITÓRIA E BAIXO GUANDU | FORTANKS | 495 | Gean | 2023-02-10 | 15:00 | 14:46 | X | 8:40 | 10.25 | 11.03 | 10:00 | 86.05 | 85.34 | [8 empty] | X |  |  |  |  | X | X | X |  |  |  | 3 | 4 | 4 | 4 | FORTES ENGENHARIA | 2023-02-11
550 | 164 | PN-240/ PN-241/ PN-242/ PN-243/ PN-244/ PN-245/ PN-246/ PN-247 | 4 | 40 | 10 | 40 | 0 | - | 660/670 | CPIII 40 RS | CP V | SUPER PLASTIFICANTE | MUROS DE VEDAÇÃO - GRANDE VITÓRIA E BAIXO GUANDU | FORTANKS | 495 | Gean | 2023-02-13 | 14:00 | 13:46 | X | 8:30 | 16.88 | 17.19 | 10:15 | 81.49 | 82 | [8 empty] | X |  |  |  |  | X | [5 empty] | 3 | 4 | 0 | 0 | FORTES ENGENHARIA | 2023-02-14
551 | 165 | PN-248/ PN-249/ PN-250/ PN-251/ PN-252/ PN-253/ PN-254 | 4 | 40 | 10 | 40 | 0 | - | 670/670 | CPIII 40 RS | CP V | SUPER PLASTIFICANTE | MUROS DE VEDAÇÃO - GRANDE VITÓRIA E BAIXO GUANDU | FORTANKS | 495 | Gean | 2023-02-13 | 15:10 | 14:56 | X | 8:35 | 13 | 13.02 | 10:20 | 94.3 | 92.99 | [8 empty] | X | X |  |  |  |  | X | X |  |  |  | 3 | 3 | 4 | 4 | FORTES ENGENHARIA | 2023-02-14
552 | 166 | PN-255 /PN-256/PN-257/ PN- 258/ PN-259/ PN-260/ PN-261 | 4 | 40 | 10 | 40 | 0 | - | 650/650 | CPIII 40 RS | CP V | SUPER PLASTIFICANTE | MUROS DE VEDAÇÃO - GRANDE VITÓRIA E BAIXO GUANDU | FORTANKS | 495 | Gean | 2023-02-15 | 14:00 | 13:46 | X | 8:30 | 18.930639 | 19.33446 | 10:20 | 70.4 | 71.26 | [8 empty] | X | X | X | X | [7 empty] | 3 | 3 | 3 | 3 | FORTES ENGENHARIA | 2023-02-16
553 | 167 | PN-262/PN-263/PN-264/PN-265/PN-266/ PN-267/PN-268/PN-269 | 4 | 40 | 10 | 40 | 0 | - | 660/670 | CPIII 40 RS | CP V | SUPER PLASTIFICANTE | MUROS DE VEDAÇÃO - GRANDE VITÓRIA E BAIXO GUANDU | FORTANKS | 495 | Gean | 2023-02-15 | 15:40 | 15:26 | X | 9:00 | 30.17 | 29.13 | 10:00 | 82.26 | 83.59 |  |  | X | X | [5 empty] | X |  |  | X | [6 empty] | 4 | 3 | 1 | 1 | FORTES ENGENHARIA | 2023-02-16
554 | 168 | PN-66 | 7.5 | 40 | 10 | 40 | 0 | - | 650/650 | CPIII 40 RS | CP V | SUPER PLASTIFICANTE | NEUTRALIZAÇÃO | FORTANKS | 495 | Gean | 2023-02-17 | 14:08 | 13:54 | X | 8:30 | 14.96 | 15.16 | 10:20 | 85.28 | 85.98 | [19 empty] | 3 | 4 | 4 | 4 |  | 2023-02-18
554-A | 168 | PN-270/PN-271/PN-272/PN-273/PN-274/PN-275/PN-276/PN-277 | 7.5 | 40 | 10 | 40 | 0 | - | 650/650 | CPIII 40 RS | CP V | SUPER PLASTIFICANTE | MUROS DE VEDAÇÃO - GRANDE VITÓRIA E BAIXO GUANDU | FORTANKS | 495 | Gean | 2023-02-17 | 14:08 | 13:54 | X | 8:30 | 14.96 | 15.16 | 10:20 | 85.28 | 85.98 | [8 empty] | X | X |  |  |  |  | X | X |  |  |  | 3 | 4 | 4 | 4 | FORTES ENGENHARIA | 2023-02-18
555 | 169 | PN-278/PN-279/PN-280/PN-281/PN-282/ PN-283/PN-284 | 4 | 40 | 10 | 40 | 0 | - | 660/670 | CPIII 40 RS | CP V | SUPER PLASTIFICANTE | MUROS DE VEDAÇÃO - GRANDE VITÓRIA E BAIXO GUANDU | FORTANKS | 495 | Gean | 2023-02-17 | 15:55 | 15:41 | X | 13:00 | 13.75 | 14.5 | 10:15 | 77.88 | 79.55 |  |  | X | X | [5 empty] | X |  |  | X | [6 empty] | 4 | 3 | 1 | 1 | FORTES ENGENHARIA | 2023-02-18
556 | 170 | PN-285/PN-286/PN-287/PN-288/PN-289/ PN-290/PN-291/PN-292 | 4 | 40 | 10 | 40 | 0 | - | 650/650 | CPIII 40 RS | CP V | SUPER PLASTIFICANTE | MUROS DE VEDAÇÃO - GRANDE VITÓRIA E BAIXO GUANDU | FORTANKS | 495 | Gean | 2023-02-20 | 16:15 | 16:01 | X | 8:30 | 10.51 | 11.02 | 10:23 | 83.2 | 83.49 | [6 empty] | X |  |  |  |  | X | X | X | [5 empty] | 4 | 4 | 2 | 3 | FORTES ENGENHARIA | 2023-02-21
557 | 171 | PCI-40 | 4.5 | 40 | 10 | 40 | 0 | - | 660/660 | CPIII 40 RS | CP V | SUPER PLASTIFICANTE | NEUTRALIZAÇÃO | FORTANKS | 495 | Gean | 2023-02-22 | 15:50 | 15:36 | X | 8:30 | 17.41 | 19.31 | 10:20 | 78.32 | 78.01 | [19 empty] | 4 | 4 | 3 | 3 |  | 2023-02-23
557-A | 172 | PCI-01 | 4 | 40 | 10 | 40 | 0 | - | 650/660 | CPIII 40 RS | CP V | SUPER PLASTIFICANTE | NEUTRALIZAÇÃO | FORTANKS | 495 | Gean | 2023-02-24 | 16:00 | 15:46 | X | 8:40 | 19.18 | 19.92 | 10:00 | 85.71 | 87.16 | [19 empty] | 3 | 3 | 1 | 1 |  | 2023-02-25
558 | 173 | PCI-41 | 4 | 40 | 10 | 40 | 0 | - | 660/670 | CPIII 40 RS | CP V | SUPER PLASTIFICANTE | NEUTRALIZAÇÃO | FORTANKS | 495 | Gean | 2023-02-25 | 14:50 | 14:36 | X | 8:00 | 33.53 | 35.06 | 10:00 | 87.69 | 88.71 | [19 empty] | 3 | 3 | 4 | 4 |  | 2023-02-26
559 | 174 | PCI-108 / PEI (T) - 23 | 6 | 40 | 10 | 40 | 0 | - | 650/650 | CPIII 40 RS | CP V | SUPER PLASTIFICANTE | NEUTRALIZAÇÃO | FORTANKS | 495 | Gean | 2023-02-28 | 13:17 | 13:03 | X | 8:00 | 13.56 | 13.92 | 10:00 | 71.04 | 63.51 | [19 empty] | 4 | 4 | 4 | 4 |  | 2023-03-01
560 | 175 | PC-14 / PE-26 | 7 | 40 | 10 | 40 | 0 | - | 670/660 | CPIII 40 RS | CP V | SUPER PLASTIFICANTE | NEUTRALIZAÇÃO | FORTANKS | 495 | Gean | 2023-03-01 | 15:45 | 15:31 | X | 13:00 | 14.06 | 15.46 | 10:00 | 71.23 | 72.93 | [19 empty] | 4 | 4 | 4 | 4 |  | 2023-03-02
561 | 176 | PCI-30 | 3.5 | 40 | 10 | 40 | 0 | - | 650/650 | CPIII 40 RS | CP V | SUPER PLASTIFICANTE | NEUTRALIZAÇÃO | FORTANKS | 495 | Gean | 2023-03-03 | 15:00 | 14:46 | X | 8:30 | 21.97 | 24.72 | 10:00 | 93.91 | 92.03 | [19 empty] | 4 | 4 | 3 | 4 |  | 2023-03-04
562 | 177 | PC-27 / PCI-30 | 5.5 | 40 | 10 | 40 | 0 | - | 660/670 | CPIII 40 RS | CP V | SUPER PLASTIFICANTE | NEUTRALIZAÇÃO | FORTANKS | 495 | Gean | 2023-03-03 | 17:15 | 17:01 | X | 13:00 | 19.82 | 19.58 | 10:00 | 78.08 | 78.54 | [19 empty] | 4 | 4 | 3 | 3 |  | 2023-03-04
563 | 178 | PTI-102 | 3.5 | 40 | 10 | 40 | 0 | - | 650/650 | CPIII 40 RS | CP V | SUPER PLASTIFICANTE | NEUTRALIZAÇÃO | FORTANKS | 495 | Gean | 2023-03-06 | 16:00 | 15:46 | X | 8:30 | 14.89 | 15.92 | 10:00 | 69.43 | 72.42 | [19 empty] | 3 | 4 | 4 | 4 |  | 2023-03-07
564 | 179 | PTI-95 | 3.5 | 40 | 10 | 40 | 0 | - | 660/660 | CPIII 40 RS | CP V | SUPER PLASTIFICANTE | NEUTRALIZAÇÃO | FORTANKS | 495 | Gean | 2023-03-07 | 14:40 | 14:26 | X | 8:00 | 15.68 | 16.36 | 10:00 | 87.35 | 88.36 | [19 empty] | 3 | 4 | 3 | 3 |  | 2023-03-08
565 | 180 | PC-12 | 3.5 | 40 | 10 | 40 | 0 | - | 650/660 | CPIII 40 RS | CP V | SUPER PLASTIFICANTE | NEUTRALIZAÇÃO | FORTANKS | 495 | Gean | 2023-03-08 | 15:40 | 15:26 | X | 8:45 | 16.68 | 16.83 | 10:00 | 92.06 | 93.72 | [19 empty] | 3 | 3 | 4 | 3 |  | 2023-03-09
565-A | 181 | PTI-35 | 3.5 | 40 | 10 | 40 | 0 | - | 650/650 | CPIII 40 RS | CP V | SUPER PLASTIFICANTE | NEUTRALIZAÇÃO | FORTANKS | 495 | Gean | 2023-03-08 | 15:50 | 15:36 | X | 8:50 | 17.71 | 17.14 | 10:00 | 86.78 | 87.57 | [19 empty] | 4 | 4 | 3 | 3 |  | 2023-03-09
566 | 182 | PTI-54 | 3.5 | 40 | 10 | 40 | 0 | - | 650/660 | CPIII 40 RS | CP V | SUPER PLASTIFICANTE | NEUTRALIZAÇÃO | FORTANKS | 495 | Gean | 2023-03-09 | 16:10 | 15:56 | X | 9:00 | 18.43 | 19.42 | 10:00 | 92.89 | 85.94 | [19 empty] | 4 | 4 | 3 | 4 |  | 2023-03-10
567 | 183 | PEI(t)-77 / PCI-11 | 6 | 40 | 10 | 40 | 0 | - | 650/660 | CPIII 40 RS | CP V | SUPER PLASTIFICANTE | NEUTRALIZAÇÃO | FORTANKS | 495 | Gean | 2023-03-10 | 16:30 | 16:16 | X | 8:00 | 15.64 | 16.3 | 10:00 | 94.09 | 94.37 | [19 empty] | 4 | 3 | 5 | 5 |  | 2023-03-11
568 | 184 | PC-64 / PT-28 | 7 | 40 | 10 | 40 | 0 | - | 650/660 | CPIII 40 RS | CP V | SUPER PLASTIFICANTE | NEUTRALIZAÇÃO | FORTANKS | 495 | Gean | 2023-03-11 | 15:38 | 15:24 | X | 8:00 | 39.67 | 35.18 | 10:00 | 93.91 | 91.79 | [19 empty] | 5 | 2 | 3 | 3 |  | 2023-03-12
569 | 185 | PTI-06 / PE-29 | 5.5 | 40 | 10 | 40 | 0 | - | 650/660 | CPIII 40 RS | CP V | SUPER PLASTIFICANTE | NEUTRALIZAÇÃO | FORTANKS | 495 | Gean | 2023-03-13 | 16:20 | 16:06 | X | 13:30 | 13.3 | 12.59 | 10:00 | 97.28 | 95.71 | [19 empty] | 4 | 4 | 3 | 3 |  | 2023-03-14
570 | 186 | PTI-47 / PC-61 | 7 | 40 | 10 | 40 | 0 | - | 650/650 | CPIII 40 RS | CP V | SUPER PLASTIFICANTE | NEUTRALIZAÇÃO | FORTANKS | 495 | Gean | 2023-03-15 | 16:15 | 16:01 | X | 8:45 | 14.02 | 13.85 | 10:00 | 84.29 | 85.9 | [19 empty] | 4 | 4 | 4 | 3 |  | 2023-03-16
570-A | 187 | PT-13 | 3 | 40 | 10 | 40 | 0 | - | 650/650 | CPIII 40 RS | CP V | SUPER PLASTIFICANTE | NEUTRALIZAÇÃO | FORTANKS | 495 | Gean | 2023-03-15 | 17:00 | 16:46 | X | 8:50 | 21.62 | 22.04 | 10:00 | 88.69 | 90.79 | [19 empty] | 4 | 3 | 4 | 3 |  | 2023-03-16
571 | 188 | PE-85 / PE-81 / PCI-89 | 8 | 40 | 10 | 40 | 0 | - | 650/660 | CPIII 40 RS | CP V | SUPER PLASTIFICANTE | NEUTRALIZAÇÃO | FORTANKS | 495 | Gean | 2023-03-17 | 16:00 | 15:46 | X | 8:00 | 16.7 | 16.73 | 10:00 | 96.98 | 95.84 | [19 empty] | 4 | 3 | 4 | 3 |  | 2023-03-18
571-A | 189 | PT-86 | 3 | 40 | 10 | 40 | 0 | - | 650/650 | CPIII 40 RS | CP V | SUPER PLASTIFICANTE | NEUTRALIZAÇÃO | FORTANKS | 495 | Gean | 2023-03-17 | 16:40 | 16:26 | X | 9:00 | 16.75 | 15.94 | 10:00 | 95.09 | 92.18 | [19 empty] | 3 | 4 | 3 | 4 |  | 2023-03-18
572 | 190 | PE-79/ PT-87 | 4 | 40 | 10 | 40 | 0 | - | 660/660 | CPIII 40 RS | CP V | SUPER PLASTIFICANTE | NEUTRALIZAÇÃO | FORTANKS | 495 | Gean | 2023-03-18 | 15:20 | 15:06 | X | 7:30 | 34.7 | 34.36 | 10:00 | 88.93 | 87.98 | [19 empty] | 4 | 4 | 4 | 4 |  | 2023-03-19
573 | 191 | PE-83 / PC-88 | 5 | 40 | 10 | 40 | 0 | - | 650/660 | CPIII 40 RS | CP V | SUPER PLASTIFICANTE | NEUTRALIZAÇÃO | FORTANKS | 495 | Gean | 2023-03-21 | 16:40 | 16:26 | X | 8:30 | 14.49 | 15.54 | 10:00 | 87.3 | 88.12 | [19 empty] | 3 | 4 | 4 | 3 |  | 2023-03-22
574 | 192 | PN-90 | 3 | 40 | 10 | 40 | 0 | - | 650/650 | CPIII 40 RS | CP V | SUPER PLASTIFICANTE | NEUTRALIZAÇÃO | FORTANKS | 495 | Gean | 2023-03-22 | 15:30 | 15:16 | X | 8:30 | 21.88 | 20.51 | 10:00 | 74.48 | 79.9 | [19 empty] | 4 | 5 | 4 | 3 |  | 2023-03-23
575 | 193 | PT-62 | 4 | 40 | 10 | 40 | 0 | - | 650/660 | CPIII 40 RS | CP V | SUPER PLASTIFICANTE | NEUTRALIZAÇÃO | FORTANKS | 495 | Gean | 2023-03-22 | 16:40 | 16:26 | X | 9:00 | 13.85 | 14.71 | 10:00 | 88.12 | 87.24 | [19 empty] | 4 | 4 | 4 | 3 |  | 2023-03-23
576 | 194 | PC-60 | 3.5 | 40 | 10 | 40 | 0 | - | 650/650 | CPIII 40 RS | CP V | SUPER PLASTIFICANTE | NEUTRALIZAÇÃO | FORTANKS | 495 | Gean | 2023-03-23 | 14:40 | 14:26 | X | 8:00 | 20.99 | 20.97 | 10:00 | 89.89 | 92.17 | [19 empty] | 3 | 3 | 2 | 3 |  | 2023-03-24
577 | 195 | PT-63 | 3.5 | 40 | 10 | 40 | 0 | - | 660/670 | CPIII 40 RS | CP V | SUPER PLASTIFICANTE | NEUTRALIZAÇÃO | FORTANKS | 495 | Gean | 2023-03-23 | 16:45 | 16:31 | X | 9:00 | 19.66 | 20.13 | 10:00 | 91.51 | 90.05 | [19 empty] | 3 | 3 | 3 | 3 |  | 2023-03-24
578 | 196 | PN-293/ PN-294 / PN-295/ PN-296/ PN-297 | 3 | 40 | 10 | 40 | 0 | - | 670/670 | CPIII 40 RS | CP V | SUPER PLASTIFICANTE | MUROS DE VEDAÇÃO - GRANDE VITÓRIA E BAIXO GUANDU | FORTANKS | 495 | Gean | 2023-04-05 | 15:00 | 14:46 | X | 8:00 | 22.94 | 25.18 | 10:00 | 76.26 | 73.72 | [19 empty] | 3 | 4 | 3 | 3 | FORTES ENGENHARIA | 2023-04-06
579 | 197 | PN-02 / PN-03 | 6 | 40 | 10 | 40 | 0 | - | 660/660 | CPIII 40 RS | CP V | SUPER PLASTIFICANTE | MEDIDOR DENSIDADE MADEIRA - PATIO DE TORAS | FORTANKS | 495 | Gean | 2023-04-10 | 15:00 | 14:46 | X | 8:00 | 15.5 | 15.12 | 10:00 | 86.66 | 87.16 | [19 empty] | 2 | 3 | 3 | 3 | FORTES ENGENHARIA | 2023-04-11
580 | 198 | PN-298/ PN-299 / PN-300/ PN-301/ PN-302 | 3 | 40 | 10 | 40 | 0 | - | 670/670 | CPIII 40 RS | CP V | SUPER PLASTIFICANTE | MUROS DE VEDAÇÃO - GRANDE VITÓRIA E BAIXO GUANDU | FORTANKS | 495 | Gean | 2023-04-10 | 16:10 | 15:56 | X | 8:00 | 15.22 | 16.28 | 10:00 | 92.05 | 93.13 | [19 empty] | 4 | 4 | 3 | 3 |  | 2023-04-11
581 | 199 | PN-12/ PN-07/ PN-11 | 8 | 40 | 10 | 40 | 0 | - | 670/660 | CPIII 40 RS | CP V | SUPER PLASTIFICANTE | MEDIDOR DENSIDADE MADEIRA - PATIO DE TORAS | FORTANKS | 495 | Gean | 2023-04-14 | 10:30 | 10:16 | X | 8:00 | 20.5 | 21.81 | 10:00 | 93.44 | 93.01 | [19 empty] | 3 | 4 | 4 | 4 | FORTES ENGENHARIA | 2023-04-15
582 | 200 | PC-05 | 6 | 40 | 10 | 40 | 0 | - | 670/670 | CPIII 40 RS | CP V | SUPER PLASTIFICANTE | MEDIDOR DENSIDADE MADEIRA - PATIO DE TORAS | FORTANKS | 495 | Gean | 2023-04-14 | 14:00 | 13:46 | X | 8:00 | 13.81 | 14.81 | 10:00 | 80.74 | 82.38 | [19 empty] | 3 | 4 | 5 | 5 | FORTES ENGENHARIA | 2023-04-15
582-A | 200 | PN-303/ PN-304/ PN-305/PN-306/ PN-307 | 6 | 40 | 10 | 40 | 0 | - | 670/670 | CPIII 40 RS | CP V | SUPER PLASTIFICANTE | MUROS DE VEDAÇÃO - GRANDE VITÓRIA E BAIXO GUANDU | FORTANKS | 495 | Gean | 2023-04-14 | 14:00 | 13:46 | X | 8:00 | 13.81 | 14.81 | 10:00 | 80.74 | 82.38 | [19 empty] | 3 | 4 | 5 | 5 | FORTES ENGENHARIA | 2023-04-15
583 | 201 | PN-15 / PN-10 | 5 | 40 | 10 | 40 | 0 | - | 660/670 | CPIII 40 RS | CP V | SUPER PLASTIFICANTE | MEDIDOR DENSIDADE MADEIRA - PATIO DE TORAS | FORTANKS | 495 | Gean | 2023-04-15 | 14:10 | 13:56 | X | 8:00 | 50.17 | 51.27 | 10:00 | 86.75 | 84.9 | [19 empty] | 3 | 4 | 4 | 4 | FORTES ENGENHARIA | 2023-04-16
584 | 202 | PNI-23 / PC-08 | 7.5 | 40 | 10 | 40 | 0 | - | 660/670 | CPIII 40 RS | CP V | SUPER PLASTIFICANTE | MEDIDOR DENSIDADE MADEIRA - PATIO DE TORAS | FORTANKS | 495 | Gean | 2023-04-18 | 15:20 | 15:06 | X | 8:00 | 16.58 | 17.03 | 10:00 | 92.67 | 91.45 | [19 empty] | 3 | 4 | 3 | 4 | FORTES ENGENHARIA | 2023-04-19
584-A | 202 | PN-308/ PN-309/ PN-310/ PN-311/ PN-312 | 7.5 | 40 | 10 | 40 | 0 | - | 660/670 | CPIII 40 RS | CP V | SUPER PLASTIFICANTE | MUROS DE VEDAÇÃO - GRANDE VITÓRIA E BAIXO GUANDU | FORTANKS | 495 | Gean | 2023-04-18 | 15:20 | 15:06 | X | 8:00 | 16.58 | 17.03 | 10:00 | 92.67 | 91.45 | [19 empty] | 3 | 4 | 3 | 4 | FORTES ENGENHARIA | 2023-04-19
585 | 203 | PC-01 / PNI-31 | 8 | 40 | 10 | 40 | 0 | - | 670/670 | CPIII 40 RS | CP V | SUPER PLASTIFICANTE | MEDIDOR DENSIDADE MADEIRA - PATIO DE TORAS | FORTANKS | 495 | Gean | 2023-04-19 | 15:30 | 15:16 | X | 8:00 | 10.87 | 11.03 | 10:00 | 83.35 | 84.81 | [19 empty] | 4 | 4 | 3 | 3 | FORTES ENGENHARIA | 2023-04-20
585-A | 203 | PN-313/ PN-314/ PN-315/ PN-316/ PN-317 | 8 | 40 | 10 | 40 | 0 | - | 670/670 | CPIII 40 RS | CP V | SUPER PLASTIFICANTE | MUROS DE VEDAÇÃO - GRANDE VITÓRIA E BAIXO GUANDU | FORTANKS | 495 | Gean | 2023-04-19 | 15:30 | 15:16 | X | 8:00 | 10.87 | 11.03 | 10:00 | 83.35 | 84.81 | [19 empty] | 4 | 4 | 3 | 3 | FORTES ENGENHARIA | 2023-04-20
586 | 204 | PC-06 / PC-13 | 6 | 40 | 10 | 40 | 0 | - | 650/660 | CPIII 40 RS | CP V | SUPER PLASTIFICANTE | MEDIDOR DENSIDADE MADEIRA - PATIO DE TORAS | FORTANKS | 495 | Gean | 2023-04-20 | 14:55 | 14:41 | X | 8:00 | 52.64 | 52.5 | 10:00 | 93.98 | 92.18 | [19 empty] | 3 | 4 | 4 | 4 | FORTES ENGENHARIA | 2023-04-21
587 | 205 | PC-09 | 5 | 40 | 10 | 40 | 0 | - | 650/650 | CPIII 40 RS | CP V | SUPER PLASTIFICANTE | MEDIDOR DENSIDADE MADEIRA - PATIO DE TORAS | FORTANKS | 495 | Gean | 2023-04-24 | 14:20 | 14:06 | X | 8:00 | 18.48 | 19.98 | 10:00 | 93.59 | 92.28 | [19 empty] | 3 | 4 | 4 | 4 | FORTES ENGENHARIA | 2023-04-25
587-A | 205 | PN-318 / PN-319/ PN-320/ PN-321/ PN-322 | 5 | 40 | 10 | 40 | 0 | - | 650/650 | CPIII 40 RS | CP V | SUPER PLASTIFICANTE | MUROS DE VEDAÇÃO - GRANDE VITÓRIA E BAIXO GUANDU | FORTANKS | 495 | Gean | 2023-04-24 | 14:20 | 14:06 | X | 8:00 | 18.48 | 19.98 | 10:00 | 93.59 | 92.28 | [19 empty] | 3 | 4 | 4 | 4 | FORTES ENGENHARIA | 2023-04-25
588 | 206 | PC-16 | 5.5 | 40 | 10 | 40 | 0 | - | 650/660 | CPIII 40 RS | CP V | SUPER PLASTIFICANTE | MEDIDOR DENSIDADE MADEIRA - PATIO DE TORAS | FORTANKS | 495 | Gean | 2023-04-24 | 15:55 | 15:41 | X | 8:00 | 15.44 | 15.61 | 10:00 | 93.87 | 93.05 | [19 empty] | 4 | 4 | 3 | 4 | FORTES ENGENHARIA | 2023-04-25
588-A | 206 | PN-A1/ PN-02/ PN-03 | 5.5 | 40 | 10 | 40 | 0 | - | 650/660 | CPIII 40 RS | CP V | SUPER PLASTIFICANTE | AIMORÉS - MUROS DE VEDAÇÃO | FORTANKS | 495 | Gean | 2023-04-24 | 15:55 | 15:41 | X | 8:00 | 15.44 | 15.61 | 10:00 | 93.87 | 93.05 | [19 empty] | 4 | 4 | 3 | 4 | FORTES ENGENHARIA | 2023-04-25
589 | 207 | PC-14 / PN-18 | 8 | 40 | 10 | 40 | 0 | - | 660/660 | CPIII 40 RS | CP V | SUPER PLASTIFICANTE | MEDIDOR DENSIDADE MADEIRA - PATIO DE TORAS | FORTANKS | 495 | Gean | 2023-04-25 | 15:45 | 15:31 | X | 8:00 | 13.25 | 11.22 | 10:00 | 89.44 | 89.61 | [19 empty] | 5 | 4 | 4 | 4 | FORTES ENGENHARIA | 2023-04-26
589-A | 207 | PN-323/ PN-324/ PN-325 | 8 | 40 | 10 | 40 | 0 | - | 660/660 | CPIII 40 RS | CP V | SUPER PLASTIFICANTE | MUROS DE VEDAÇÃO - AIMORÉS | FORTANKS | 495 | Gean | 2023-04-25 | 15:45 | 15:31 | X | 8:00 | 13.25 | 11.22 | 10:00 | 89.44 | 89.61 | [19 empty] | 5 | 4 | 4 | 4 | FORTES ENGENHARIA | 2023-04-26
590 | 208 | PC-17 | 6 | 40 | 10 | 40 | 0 | - | 660/670 | CPIII 40 RS | CP V | SUPER PLASTIFICANTE | MEDIDOR DENSIDADE MADEIRA - PATIO DE TORAS | FORTANKS | 495 | Gean | 2023-04-26 | 15:30 | 15:16 | X | 8:00 | 14.31 | 12.61 | 10:00 | 88.33 | 89.32 | [19 empty] | 3 | 4 | 3 | 4 | FORTES ENGENHARIA | 2023-04-27
590-A | 208 | PN-A4/ PN-A5/ PN-A6/ PN-A7/ PN-A8 | 6 | 40 | 10 | 40 | 0 | - | 660/670 | CPIII 40 RS | CP V | SUPER PLASTIFICANTE | AIMORÉS - MUROS DE VEDAÇÃO | FORTANKS | 495 | Gean | 2023-04-26 | 15:30 | 15:16 | X | 8:00 | 14.31 | 12.61 | 10:00 | 88.33 | 89.32 | [19 empty] | 3 | 4 | 3 | 4 | FORTES ENGENHARIA | 2023-04-27
591 | 209 | PN-A9/ PN-A10/ PN-A11/ PN-A12/PN-A13/ PN-A14/ PN-A15/ PN-A16/ PN-A17/PN-A18/ PN-A19/ PN-A20/ PN-A21/ PN-A22/ PN-A23 | 8 | 40 | 10 | 40 | 0 | - | 660/670 | CPIII 40 RS | CP V | SUPER PLASTIFICANTE | AIMORÉS - MUROS DE VEDAÇÃO | FORTANKS | 495 | Gean | 2023-04-29 | 14:30 | 14:16 | X | 8:00 | 41 | 42.14 | 10:00 | 76.57 | 75.53 | [19 empty] | 4 | 4 | 4 | 3 | FORTES ENGENHARIA | 2023-04-30
592 | 210 | PC-22 / PN-26 | 6 | 40 | 10 | 40 | 0 | - | 660/660 | CPIII 40 RS | CP V | SUPER PLASTIFICANTE | MEDIDOR DENSIDADE MADEIRA - PATIO DE TORAS | FORTANKS | 495 | Gean | 2023-04-29 | 15:10 | 14:56 | X | 8:30 | 42.32 | 41.96 | 10:00 | 82.4 | 83.6 | [19 empty] | 4 | 4 | 3 | 4 | FORTES ENGENHARIA | 2023-04-30
593 | 211 | PC-21 / PN-04 | 6.5 | 40 | 10 | 40 | 0 | - | 660/650 | CPIII 40 RS | CP V | SUPER PLASTIFICANTE | MEDIDOR DENSIDADE MADEIRA - PATIO DE TORAS | FORTANKS | 495 | Gean | 2023-04-29 | 16:30 | 16:16 | X | 8:45 | 39.99 | 39.51 | 10:00 | 68.84 | 67.23 | [19 empty] | 3 | 4 | 4 | 4 | FORTES ENGENHARIA | 2023-04-30
594 | 212 | PN-19 / PN-27' | 6 | 40 | 10 | 40 | 0 | - | 660/660 | CPIII 40 RS | CP V | SUPER PLASTIFICANTE | MEDIDOR DENSIDADE MADEIRA - PATIO DE TORAS | FORTANKS | 495 | Gean | 2023-05-02 | 15:00 | 14:46 | X | 8:00 | 24.89 | 26.17 | 10:00 | 85.5 | 87.18 | [19 empty] | 3 | 4 | 4 | 4 | FORTES ENGENHARIA | 2023-05-03
595 | 213 | PC-25 / PN-28 | 9 | 40 | 10 | 40 | 0 | - | 650/660 | CPIII 40 RS | CP V | SUPER PLASTIFICANTE | MEDIDOR DENSIDADE MADEIRA - PATIO DE TORAS | FORTANKS | 495 | Gean | 2023-05-05 | 13:10 | 12:56 | X | 8:30 | 18.94 | 20.42 | 10:00 | 87.22 | 89.7 | [19 empty] | 4 | 4 | 3 | 4 | FORTES ENGENHARIA | 2023-05-06
596-A | 214 | PN-A24/ PN-A25/ PN-A26/ PN-A27/ PN-A28/ PN-A29/ PN-A30/ PN-A31 | 8 | 40 | 10 | 40 | 0 | - | 660/660 | CPIII 40 RS | CP V | SUPER PLASTIFICANTE | AIMORÉS - MUROS DE VEDAÇÃO | FORTANKS | 495 | Gean | 2023-05-05 | 13:40 | 13:26 | X | 13:00 | 24.85 | 23.66 | 10:00 | 86.18 | 85.92 | [19 empty] | 2 | 3 | 3 | 3 | FORTES ENGENHARIA | 2023-05-06
596 | 214 | PC-24 / PN-20 | 8 | 40 | 10 | 40 | 0 | - | 660/660 | CPIII 40 RS | CP V | SUPER PLASTIFICANTE | MEDIDOR DENSIDADE MADEIRA - PATIO DE TORAS | FORTANKS | 495 | Gean | 2023-05-05 | 13:40 | 13:26 | X | 13:00 | 24.85 | 23.66 | 10:00 | 86.18 | 85.92 | [19 empty] | 2 | 3 | 3 | 3 | FORTES ENGENHARIA | 2023-05-06
597 | 215 | PN-A32/ PN-A33/ PN-A34/ PN-A35/ PN-A36/ PN-A37/ PN-A38 | 3.5 | 40 | 10 | 40 | 0 | - | 660/660 | CPIII 40 RS | CP V | SUPER PLASTIFICANTE | AIMORÉS - MUROS DE VEDAÇÃO | FORTANKS | 495 | Gean | 2023-05-05 | 13:40 | 13:26 | X | 13:00 | 24.85 | 23.66 | 10:00 | 86.18 | 85.92 | [19 empty] | 2 | 3 | 3 | 3 | FORTES ENGENHARIA | 2023-05-06
598 | 216 | PC-29 | 3 | 40 | 10 | 40 | 0 | - | 650/650 | CPIII 40 RS | CP V | SUPER PLASTIFICANTE | MEDIDOR DENSIDADE MADEIRA - PATIO DE TORAS | FORTANKS | 495 | Gean | 2023-05-06 | 14:45 | 14:31 | X | 8:30 | 50.44 | 47.98 | 10:00 | 74.27 | 73.69 | [19 empty] | 4 | 3 | 3 | 3 | FORTES ENGENHARIA | 2023-05-07
599-A | 217 | PN-A39/ PN-A40/ PN-A41/ PN-A42 | 9 | 40 | 10 | 40 | 0 | - | 670/670 | CPIII 40 RS | CP V | SUPER PLASTIFICANTE | AIMORÉS - MUROS DE VEDAÇÃO | FORTANKS | 495 | Gean | 2023-05-09 | 13:05 | 12:51 | X | 8:00 | 18.42 | 19.71 | 10:00 | 89.23 | 90.81 | [19 empty] | 3 | 4 | 4 | 4 | FORTES ENGENHARIA | 2023-05-10
599 | 217 | PC-30 / PC-32 | 9 | 40 | 10 | 40 | 0 | - | 670/670 | CPIII 40 RS | CP V | SUPER PLASTIFICANTE | MEDIDOR DENSIDADE MADEIRA - PATIO DE TORAS | FORTANKS | 495 | Gean | 2023-05-09 | 13:05 | 12:51 | X | 8:00 | 18.42 | 19.71 | 10:00 | 89.23 | 90.81 | [19 empty] | 3 | 4 | 4 | 4 | FORTES ENGENHARIA | 2023-05-10
600 | 218 | PN-A43/ PN-A44/ PN-A45/ PN-A46/ PN-A47/ PN-A48/ PN-A49/ PN-A50 | 5 | 40 | 10 | 40 | 0 | - | 670/680 | CPIII 40 RS | CP V | SUPER PLASTIFICANTE | AIMORÉS - MUROS DE VEDAÇÃO | FORTANKS | 495 | Gean | 2023-05-11 | 14:00 | 13:46 | X | 8:00 | 16.53 | 19.07 | 10:00 | 104.28 | 105.49 | [19 empty] | 3 | 4 | 3 | 4 | FORTES ENGENHARIA | 2023-05-12
601 | 219 | PN-A51/ PN-A52/ PN-A53/ PN-A54/ PN-A55/ PN-A56/ PN-A57 | 4 | 40 | 10 | 40 | 0 | - | 670/680 | CPIII 40 RS | CP V | SUPER PLASTIFICANTE | AIMORÉS - MUROS DE VEDAÇÃO | FORTANKS | 495 | Gean | 2023-05-11 | 15:50 | 15:36 | X | 8:30 | 16.31 | 16.11 | 10:00 | 88.74 | 89.77 | [19 empty] | 4 | 4 | 3 | 4 | FORTES ENGENHARIA | 2023-05-12
602 | 220 | PN-A58/ PN-A59/ PN-A60/ PN-A61/ PN-A62 PN-A63 | 4 | 40 | 10 | 40 | 0 | - | 660/670 | CPIII 40 RS | CP V | SUPER PLASTIFICANTE | AIMORÉS - MUROS DE VEDAÇÃO | FORTANKS | 495 | Gean | 2023-05-12 | 16:00 | 15:46 | X | 8:00 | 13.02 | 15.02 | 10:00 | 87.65 | 88.58 | [19 empty] | 4 | 3 | 3 | 4 | FORTES ENGENHARIA | 2023-05-13
603 | 221 | PN-A64/ PN-A65/PN-A66/ PN-A67/ PN-A68/ PN-A69/ PN-A70/ PN-A71 | 5 | 40 | 10 | 40 | 0 | - | 670/670 | CPIII 40 RS | CP V | SUPER PLASTIFICANTE | AIMORÉS - MUROS DE VEDAÇÃO | FORTANKS | 495 | Gean | 2023-05-15 | 13:30 | 13:16 | X | 8:30 | 15.52 | 15.16 | 10:00 | 92.96 | 93.27 | [19 empty] | 3 | 4 | 3 | 4 | FORTES ENGENHARIA | 2023-05-16
604 | 222 | PN-A72/ PN-A73/ PN-A74/ PN-A75/ PN-A76/ PN-A77/ PN-A78 | 4 | 40 | 10 | 40 | 0 | - | 660/670 | CPIII 40 RS | CP V | SUPER PLASTIFICANTE | AIMORÉS - MUROS DE VEDAÇÃO | FORTANKS | 495 | Gean | 2023-05-15 | 15:00 | 14:46 | X | 9:00 | 15.1 | 17.03 | 10:00 | 93.64 | 92.13 | [19 empty] | 4 | 3 | 4 | 4 | FORTES ENGENHARIA | 2023-05-16
605 | 224 | PN-A79/ PN-A80/ PN-A81/ PN-A82/ PN-A83/ PN-A84/ PN-A85 | 4 | 40 | 10 | 40 | 0 | - | 670/670 | CPIII 40 RS | CP V | SUPER PLASTIFICANTE | AIMORÉS - MUROS DE VEDAÇÃO | FORTANKS | 495 | Gean | 2023-05-16 | 16:30 | 16:16 | X | 13:00 | 15.38 | 15.3 | 10:00 | 93.13 | 92.68 | [19 empty] | 3 | 3 | 4 | 4 | FORTES ENGENHARIA | 2023-05-17
606 | 223 | PN-A86/ PN-A87/ PN-A88 /PN-A89/ PN-A90/ PN-A91/ PN-A92/ PN-A93 | 5 | 40 | 10 | 40 | 0 | - | 670/680 | CPIII 40 RS | CP V | SUPER PLASTIFICANTE | AIMORÉS - MUROS DE VEDAÇÃO | FORTANKS | 495 | Gean | 2023-05-16 | 17:00 | 16:46 | X | 13:00 | 15.51 | 15.65 | 10:00 | 86.39 | 87.16 | [19 empty] | 4 | 3 | 4 | 4 | FORTES ENGENHARIA | 2023-05-17
607 | 225 | PN-A94/ PN-A95/ PN-A96/ PN-A97/ PN-A98/ PN-A99/ PN-A100 | 4 | 40 | 10 | 40 | 0 | - | 660/650 | CPIII 40 RS | CP V | SUPER PLASTIFICANTE | AIMORÉS - MUROS DE VEDAÇÃO | FORTANKS | 495 | Gean | 2023-05-17 | 16:00 | 15:46 | X | 9:00 | 14.04 | 15.46 | 10:00 | 93.41 | 95.19 | [19 empty] | 1 | 1 | 3 | 3 | FORTES ENGENHARIA | 2023-05-18
608 | 227 | PN-A101/ PN-A102/ PN-A103/ PN-A104/ PN-A105 /PN-A106/ PN-A107 | 4 | 40 | 10 | 40 | 0 | - | 660/660 | CPIII 40 RS | CP V | SUPER PLASTIFICANTE | AIMORÉS - MUROS DE VEDAÇÃO | FORTANKS | 495 | Gean | 2023-05-18 | 16:20 | 16:06 | X | 9:00 | 16.23 | 16.78 | 10:00 | 93.27 | 91.78 | [19 empty] | 4 | 3 | 4 | 4 | FORTES ENGENHARIA | 2023-05-19
609 | 226 | PN-A108/ PN-A109/ PN-A110/ PN-A111 PN-A112/ PN-A113/ PN-A114/ PN-A115 | 5 | 40 | 10 | 40 | 0 | - | 670/670 | CPIII 40 RS | CP V | SUPER PLASTIFICANTE | AIMORÉS - MUROS DE VEDAÇÃO | FORTANKS | 495 | Gean | 2023-05-18 | 15:00 | 14:46 | X | 8:30 | 17.82 | 18.49 | 10:00 | 94.78 | 95.73 | [19 empty] | 3 | 3 | 4 | 4 | FORTES ENGENHARIA | 2023-05-19
610 | 228 | PN-A116/ PN-A117/ PN-A118/ PN-A119/ PN-A120/ PN-A121/ PN-A122 | 4.5 | 40 | 10 | 40 | 0 | - | 670/670 | CPIII 40 RS | CP V | SUPER PLASTIFICANTE | AIMORÉS - MUROS DE VEDAÇÃO | FORTANKS | 495 | Gean | 2023-05-19 | 15:00 | 14:46 | X | 8:30 | 10 | 11.02 | 10:00 | 92.03 | 93.39 | [19 empty] | 3 | 3 | 4 | 3 | FORTES ENGENHARIA | 2023-05-20
611 | 229 | PN-A130/ PN-A131/ PN-A132/ PN-A133/ PN-A134/ PN-A135/ PN-A136/ PN-A137 | 5 | 40 | 15 | 40 | 0 | - | 670/680 | CPIII 40 RS | CP V | SUPER PLASTIFICANTE | AIMORÉS - MUROS DE VEDAÇÃO | FORTANKS | 495 | Gean | 2023-05-22 | 9:24 | 9:10 | X | 8:30 | 21.15 | 22.1 | 10:00 | 92.58 | 95.3 | [19 empty] | 4 | 4 | 3 | 4 | FORTES ENGENHARIA | 2023-05-23
612 | 230 | PN-A123/ PN-A124/ PN-A125/ PN-A126/ PN-A127/ PN-A128/ PN-A129 | 4.5 | 40 | 15 | 40 | 0 | - | 650/670 | CPIII 40 RS | CP V | SUPER PLASTIFICANTE | AIMORÉS - MUROS DE VEDAÇÃO | FORTANKS | 495 | Gean | 2023-05-22 | 10:45 | 10:31 | X | 8:45 | 18.03 | 17.51 | 10:00 | 92.75 | 94.1 | [19 empty] | 4 | 4 | 4 | 4 | FORTES ENGENHARIA | 2023-05-23
613 | 231 | PN-A138/ PN-A139/ PN-140/ PN-141/ PN-142/ PN-143/ PN-144/ PN-145 | 5 | 40 | 15 | 40 | 0 | - | 660/670 | CPIII 40 RS | CP V | SUPER PLASTIFICANTE | AIMORÉS - MUROS DE VEDAÇÃO | FORTANKS | 495 | Gean | 2023-05-23 | 13:00 | 12:46 | X | 8:30 | 16.9 | 17.14 | 10:00 | 93.03 | 93.36 | [19 empty] | 4 | 4 | 3 | 4 | FORTES ENGENHARIA | 2023-05-24
614 | 232 | PN-A146/ PN-147/ PN-148/ PN-149/ PN-150/ PN-151/ PN-152/ PN-153/ PN-154/ PN-155 | 6 | 40 | 15 | 40 | 0 | - | 660/680 | CPIII 40 RS | CP V | SUPER PLASTIFICANTE | AIMORÉS - MUROS DE VEDAÇÃO | FORTANKS | 495 | Gean | 2023-05-25 | 9:50 | 9:36 | X | 8:00 | 23.62 | 25.13 | 10:00 | 92.71 | 93.36 | [19 empty] | 3 | 3 | 2 | 3 | FORTES ENGENHARIA | 2023-05-26
615 | 233 | PN-A156/ PN-157/ PN-158/ PN-159/ PN-160 | 3 | 40 | 15 | 40 | 0 | - | 670/680 | CPIII 40 RS | CP V | SUPER PLASTIFICANTE | AIMORÉS - MUROS DE VEDAÇÃO | FORTANKS | 495 | Gean | 2023-05-25 | 13:45 | 13:31 | X | 8:00 | 19.33 | 21.04 | 10:00 | 92.74 | 95.27 | [19 empty] | 4 | 4 | 4 | 3 | FORTES ENGENHARIA | 2023-05-26
616 | 234 | PN-A166/ PN-167/ PN-168/ PN-169/ PN-170/ PN-171/ PN-172/ PN-173/ PN-174/ PN-175 | 6 | 40 | 15 | 40 | 0 | - | 680/670 | CPIII 40 RS | CP V | SUPER PLASTIFICANTE | AIMORÉS - MUROS DE VEDAÇÃO | FORTANKS | 495 | Gean | 2023-05-26 | 14:15 | 14:01 | X | 13:00 | 15.07 | 15 | 10:00 | 92.94 | 93.33 | [19 empty] | 4 | 4 | 3 | 2 | FORTES ENGENHARIA | 2023-05-27
617 | 235 | PN-A161/ PN-162/ PN-163/ PN-164/ PN-165 | 3 | 40 | 15 | 40 | 0 | - | 660/670 | CPIII 40 RS | CP V | SUPER PLASTIFICANTE | AIMORÉS - MUROS DE VEDAÇÃO | FORTANKS | 495 | Gean | 2023-05-26 | 15:55 | 15:41 | X | 10:00 | 15.05 | 15.96 | 10:00 | 92.83 | 93.27 | [19 empty] | 3 | 4 | 4 | 4 | FORTES ENGENHARIA | 2023-05-27
618 | 236 | PN-A176/ PN-A177/ PN-A178/ PN-A179/ PN-A180/ PN-A181/ PN-A182/ PN-A183/ PN-A184/ PN-A185 | 6 | 40 | 15 | 40 | 0 | - | 660/680 | CPIII 40 RS | CP V | SUPER PLASTIFICANTE | AIMORÉS - MUROS DE VEDAÇÃO | FORTANKS | 495 | Gean | 2023-05-29 | 10:15 | 10:01 | X | 8:00 | 24.62 | 22.3 | 10:00 | 93.16 | 93.3 | [19 empty] | 3 | 4 | 4 | 3 | FORTES ENGENHARIA | 2023-05-30
619 | 238 | PN-A186/ PN-A187/ PN-A188/ PN-A189/ PN-A190/ PN-A191/ PN-A192/ PN-A193/ PN-A194/ PN-A195 | 6 | 40 | 15 | 40 | 0 | - | 670/670 | CPIII 40 RS | CP V | SUPER PLASTIFICANTE | AIMORÉS - MUROS DE VEDAÇÃO | FORTANKS | 495 | Gean | 2023-06-01 | 14:40 | 14:26 | X | 8:00 | 22.16 | 20.77 | 10:00 | 92.9 | 93.96 | [19 empty] | 3 | 3 | 4 | 4 | FORTES ENGENHARIA | 2023-06-02
620 | 239 | PN-A196/ PN-A197/ PN-A198/ PN-A199/ PN-A200/ PN-A201/ PN-A202/ PN-A203/ PN-A204/ PN-A205 | 6 | 40 | 15 | 40 | 0 | - | 670/670 | CPIII 40 RS | CP V | SUPER PLASTIFICANTE | AIMORÉS - MUROS DE VEDAÇÃO | FORTANKS | 495 | Gean | 2023-06-05 | 14:30 | 14:16 | X | 8:00 | 16.5 | 17.15 | 10:00 | 91.27 | 90.91 | [19 empty] | 4 | 4 | 3 | 3 | FORTES ENGENHARIA | 2023-06-06
621 | 240 | PN-A206/ PN-A207/ PN-A208/ PN-A209/ PN-A210 | 3 | 40 | 15 | 40 | 0 | - | 650/650 | CPIII 40 RS | CP V | SUPER PLASTIFICANTE | AIMORÉS - MUROS DE VEDAÇÃO | FORTANKS | 495 | Gean | 2023-06-05 | 15:40 | 15:26 | X | 8:30 | 20.81 | 21.56 | 10:00 | 78.51 | 80.15 | [19 empty] | 3 | 2 | 4 | 3 | FORTES ENGENHARIA | 2023-06-06
622 | 241 | PN-01 / PN-02/ PN-03 (30%) | 8.5 | 40 | 24 | 40 | 0 | - | 670/660 | CPIII 40 RS | CP V | SUPER PLASTIFICANTE | EFLUENTE TRATADO ETE SUL | FORTANKS | 21 | Gean | 2023-06-09 | 10:20 | 10:06 | X | 8:00 | 31.35 | 31.09 | 10:00 | 94.04 | 92 | [19 empty] | 4 | 4 | 4 | 3 | VALE | 2023-06-10
623 | 242 | PN-03 (70%) / PN-04 / PN-05 (40%) | 8.5 | 40 | 24 | 40 | 0 | - | 660/670 | CPIII 40 RS | CP V | SUPER PLASTIFICANTE | EFLUENTE TRATADO ETE SUL | FORTANKS | 01 | Gean | 2023-06-09 | 10:40 | 10:26 | X | 8:15 | 36.41 | 34.78 | 10:00 | 92.71 | 92.74 | [19 empty] | 3 | 4 | 3 | 4 | VALE | 2023-06-10
624 | 243 | PN-05 (60%) /PN-06/ PN-07 | 9 | 40 | 24 | 40 | 0 | - | 670/670 | CPIII 40 RS | CP V | SUPER PLASTIFICANTE | EFLUENTE TRATADO ETE SUL | FORTANKS | 21 | Gean | 2023-06-09 | 12:20 | 12:06 | X | 8:30 | 24.26 | 24.37 | 10:00 | 92.89 | 90.85 | [19 empty] | 4 | 4 | 3 | 3 | VALE | 2023-06-10
625 | 244 | PN-A211/ PN-A212/ PN-A213/ PN-A214/ PN-A215/ PN-A216/ PN-A217/ PN-A218/ PN-A219/ PN-A220 | 6 | 40 | 15 | 40 | 0 | - | 650/650 | CPIII 40 RS | CP V | SUPER PLASTIFICANTE | AIMORÉS - MUROS DE VEDAÇÃO | FORTANKS | 1 | Gean | 2023-06-09 | 14:30 | 14:16 | X | 8:00 | 15.96 | 15.3 | 10:00 | 92.62 | 94.5 | [19 empty] | 3 | 4 | 4 | 4 | FORTES ENGENHARIA | 2023-06-10
626 | 245 | PN-A221/ PN-A222/ PN-A223/ PN-A224/ PN-A225 | 3 | 40 | 15 | 40 | 0 | - | 660/650 | CPIII 40 RS | CP V | SUPER PLASTIFICANTE | AIMORÉS - MUROS DE VEDAÇÃO | FORTANKS | 21 | Gean | 2023-06-09 | 13:00 | 12:46 | X | 8:00 | 15.05 | 15.28 | 10:00 | 90.37 | 88.58 | [19 empty] | 3 | 4 | 4 | 4 | FORTES ENGENHARIA | 2023-06-10
627 | 247 | PN-A226/ PN-A227/ PN-A228/ PN-A229/ PN-A230/ PN-A231/ PN-A232/ PN-A233/ PN-A234/ PN-A235/ PN-A236 | 7 | 40 | 15 | 40 | 0 | - | 660/660 | CPIII 40 RS | CP V | SUPER PLASTIFICANTE | AIMORÉS - MUROS DE VEDAÇÃO | FORTANKS | 21 | Gean | 2023-06-12 | 14:00 | 13:46 | X | 8:30 | 14.94 | 15.62 | 10:00 | 92.9 | 92.15 | [19 empty] | 3 | 4 | 3 | 3 | FORTES ENGENHARIA | 2023-06-13
628 | 248 | PN-14 / PN-15 | 7.5 | 40 | 24 | 40 | 0 | - | 670/680 | CPIII 40 RS | CP V | SUPER PLASTIFICANTE | EFLUENTE TRATADO ETE SUL | FORTANKS | 01 | Gean | 2023-06-12 | 14:45 | 14:31 | X | 12:00 | 28.02 | 27.8 | 10:00 | 93.07 | 92.87 | [19 empty] | 4 | 4 | 4 | 4 | VALE | 2023-06-13
629 | 249 | PN-12 / PN-13 | 7.5 | 40 | 24 | 40 | 0 | - | 670/660 | CPIII 40 RS | CP V | SUPER PLASTIFICANTE | EFLUENTE TRATADO ETE SUL | FORTANKS | 21 | Gean | 2023-06-12 | 15:10 | 14:56 | X | 12:10 | 27.26 | 27.17 | 10:00 | 91.43 | 89.72 | [19 empty] | 4 | 4 | 3 | 3 | VALE | 2023-06-13
630 | 250 | PN-10 / PN-11 | 7.5 | 40 | 24 | 40 | 0 | - | 670/670 | CPIII 40 RS | CP V | SUPER PLASTIFICANTE | EFLUENTE TRATADO ETE SUL | FORTANKS | 01 | Gean | 2023-06-12 | 16:25 | 16:11 | X | 12:20 | 27.26 | 27.43 | 10:00 | 86.43 | 87.6 | [19 empty] | 3 | 3 | 4 | 4 | VALE | 2023-06-13
631 | 251 | PN-09 | 3.5 | 40 | 24 | 40 | 0 | - | 670/650 | CPIII 40 RS | CP V | SUPER PLASTIFICANTE | EFLUENTE TRATADO ETE SUL | FORTANKS | 21 | Gean | 2023-06-12 | 17:10 | 16:56 | X | 12:30 | 24.91 | 24.21 | 10:00 | 93.16 | 92.32 | [19 empty] | 3 | 2 | 4 | 4 | VALE | 2023-06-13
632 | 252 | PN-A237/ PN-A238/ PN-A239/ PN-A240 | 2.5 | 40 | 15 | 40 | 0 | - | 670/680 | CPIII 40 RS | CP V | SUPER PLASTIFICANTE | AIMORÉS - MUROS DE VEDAÇÃO | FORTANKS | 21 | Gean | 2023-06-13 | 8:00 | 7:46 | X | 10:00 | 21.41 | 22.03 | 10:00 | 86.74 | 86.89 | [19 empty] | 3 | 4 | 1 | 1 | FORTES ENGENHARIA | 2023-06-14
633 | 253 | PN-16 / PN-17 | 7 | 40 | 24 | 40 | 0 | - | 650/650 | CPIII 40 RS | CP V | SUPER PLASTIFICANTE | EFLUENTE TRATADO ETE SUL | FORTANKS | 21 | Gean | 2023-06-15 | 9:10 | 8:56 | X | 8:40 | 42.15 | 43.53 | 10:00 | 87.91 | 88.39 | [19 empty] | 3 | 4 | 3 | 4 | VALE | 2023-06-16
634 | 254 | PN-18 / PN-19 | 7.5 | 40 | 24 | 40 | 0 | - | 660/670 | CPIII 40 RS | CP V | SUPER PLASTIFICANTE | EFLUENTE TRATADO ETE SUL | FORTANKS | 31 | Gean | 2023-06-15 | 9:45 | 9:31 | X | 8:45 | 38.84 | 43.13 | 10:00 | 93.04 | 92.05 | [19 empty] | 4 | 3 | 3 | 4 | VALE | 2023-06-16
635 | 255 | PN-20 / PN-22 | 7.5 | 40 | 24 | 40 | 0 | - | 660/660 | CPIII 40 RS | CP V | SUPER PLASTIFICANTE | EFLUENTE TRATADO ETE SUL | FORTANKS | 21 | Gean | 2023-06-15 | 10:30 | 10:16 | X | 8:35 | 38.76 | 35.02 | 10:00 | 95.02 | 93.94 | [19 empty] | 4 | 4 | 4 | 4 | VALE | 2023-06-16
636 | 256 | PN-23 | 4 | 40 | 24 | 40 | 0 | - | 660/660 | CPIII 40 RS | CP V | SUPER PLASTIFICANTE | EFLUENTE TRATADO ETE SUL | FORTANKS | 31 | Gean | 2023-06-15 | 11:10 | 10:56 | X | 8:30 | 33.59 | 31.03 | 10:00 | 92.93 | 93.39 | [19 empty] | 4 | 4 | 3 | 4 | VALE | 2023-06-16
637 | 257 | PN-A241/ PN-A242/ PN-A243/ PN-A244/ PN-A245/ PN-A246/ PN-A247/ PN-A248/ PN-A249/ PN-A250/ PN-A251/ PN-A252/ PN-A253/ PN-A254/ PN-A255 | 8 | 40 | 15 | 40 | 0 | - | 670/680 | CPIII 40 RS | CP V | SUPER PLASTIFICANTE | AIMORÉS - MUROS DE VEDAÇÃO | FORTANKS | 21 | Gean | 2023-06-15 | 13:30 | 13:16 | X | 13:30 | 15.05 | 16.16 | 10:00 | 93.35 | 92.15 | [19 empty] | 4 | 4 | 4 | 4 | FORTES ENGENHARIA | 2023-06-16
638 | 258 | PN-30 / PN-31 | 7.5 | 40 | 24 | 40 | 0 | - | 660/660 | CPIII 40 RS | CP V | SUPER PLASTIFICANTE | EFLUENTE TRATADO ETE SUL | FORTANKS | 21 | Gean | 2023-06-17 | 13:30 | 13:16 | X | 8:00 | 48.16 | 51.4 | 10:00 | 93.54 | 92 | [19 empty] | 4 | 4 | 3 | 4 | VALE | 2023-06-18
639 | 259 | PN-28 / PN-29 | 7.5 | 40 | 24 | 40 | 0 | - | 660/650 | CPIII 40 RS | CP V | SUPER PLASTIFICANTE | EFLUENTE TRATADO ETE SUL | FORTANKS | 31 | Gean | 2023-06-17 | 14:00 | 13:46 | X | 8:10 | 49.05 | 49.1 | 10:00 | 93.99 | 93.38 | [19 empty] | 4 | 4 | 4 | 4 | VALE | 2023-06-18
640 | 260 | PN-25/ PN-26 | 7.5 | 40 | 24 | 40 | 0 | - | 660/670 | CPIII 40 RS | CP V | SUPER PLASTIFICANTE | EFLUENTE TRATADO ETE SUL | FORTANKS | 21 | Gean | 2023-06-17 | 15:20 | 15:06 | X | 8:15 | 47.61 | 48.99 | 10:00 | 93.38 | 92.87 | [19 empty] | 4 | 4 | 3 | 3 | VALE | 2023-06-18
641 | 261 | PN-24 | 7.5 | 40 | 24 | 40 | 0 | - | 680/670 | CPIII 40 RS | CP V | SUPER PLASTIFICANTE | EFLUENTE TRATADO ETE SUL | FORTANKS | 31 | Gean | 2023-06-17 | 15:25 | 15:11 | X | 8:20 | 45.26 | 43.82 | 10:00 | 89.6 | 88.58 | [19 empty] | 4 | 3 | 4 | 4 | VALE | 2023-06-18
642 | 262 | PN-39 / PN-40 | 7.5 | 40 | 24 | 40 | 0 | - | 680/680 | CPIII 40 RS | CP V | SUPER PLASTIFICANTE | EFLUENTE TRATADO ETE SUL | FORTANKS | 31 | Gean | 2023-06-20 | 13:30 | 13:16 | X | 8:30 | 26.62 | 26.27 | 10:00 | 93.56 | 94.57 | [19 empty] | 4 | 3 | 4 | 4 | VALE | 2023-06-21
643 | 263 | PN-37/ PN-38 | 7.5 | 40 | 24 | 40 | 0 | - | 670/680 | CPIII 40 RS | CP V | SUPER PLASTIFICANTE | EFLUENTE TRATADO ETE SUL | FORTANKS | 21 | Gean | 2023-06-20 | 13:38 | 13:24 | X | 11:00 | 25.79 | 26.9 | 10:00 | 93.34 | 94.47 | [19 empty] | 4 | 4 | 4 | 3 | VALE | 2023-06-21
644 | 264 | PN-33 / PN-35 | 7.5 | 40 | 24 | 40 | 0 | - | 660/660 | CPIII 40 RS | CP V | SUPER PLASTIFICANTE | EFLUENTE TRATADO ETE SUL | FORTANKS | 21 | Gean | 2023-06-20 | 14:55 | 14:41 | X | 13:00 | 24.48 | 26.81 | 10:00 | 88.7 | 87.16 | [19 empty] | 4 | 3 | 3 | 4 | VALE | 2023-06-21
645 | 265 | PN-32 | 3.5 | 40 | 24 | 40 | 0 | - | 650/650 | CPIII 40 RS | CP V | SUPER PLASTIFICANTE | EFLUENTE TRATADO ETE SUL | FORTANKS | 31 | Gean | 2023-06-20 | 15:15 | 15:01 | X | 13:00 | 26.34 | 25.61 | 10:00 | 85.19 | 85.92 | [19 empty] | 3 | 4 | 2 | 2 | VALE | 2023-06-21
646 | 266 | PN-A256/ PN-A257/ PN-A258/ PN-A259/ PN-A260 | 3 | 40 | 15 | 40 | 0 | - | 650/650 | CPIII 40 RS | CP V | SUPER PLASTIFICANTE | AIMORÉS - MUROS DE VEDAÇÃO | FORTANKS | 21 | Gean | 2023-06-21 | 13:30 | 13:16 | X | 8:00 | 17.92 | 18.57 | 10:00 | 91.97 | 92.14 | [19 empty] | 3 | 4 | 3 | 4 | FORTES ENGENHARIA | 2023-06-22
647 | 267 | PN-A261/ PN-A262/ PN-A263/ PN-A264/ PN-A265/ PN-A266/ PN-A267/ PN-A268/ PN-A269/ PN-A270 | 6 | 40 | 15 | 40 | 0 | - | 680/680 | CPIII 40 RS | CP V | SUPER PLASTIFICANTE | AIMORÉS - MUROS DE VEDAÇÃO | FORTANKS | 31 | Gean | 2023-06-21 | 8:00 | 7:46 | X | 8:00 | 27.17 | 27.43 | 10:00 | 90.14 | 90.81 | [19 empty] | 4 | 4 | 3 | 4 | FORTES ENGENHARIA | 2023-06-22
648 | 268 | PN-46 / PN-47 | 7.5 | 40 | 24 | 40 | 0 | - | 660/660 | CPIII 40 RS | CP V | SUPER PLASTIFICANTE | EFLUENTE TRATADO ETE SUL | FORTANKS | 21 | Gean | 2023-06-23 | 8:40 | 8:26 | X | 11:30 | 28.81 | 25.56 | 10:00 | 91.99 | 92.57 | [19 empty] | 2 | 4 | 4 | 3 | VALE | 2023-06-24
649 | 269 | PN-44 / PN-45 | 7.5 | 40 | 24 | 40 | 0 | - | 660/650 | CPIII 40 RS | CP V | SUPER PLASTIFICANTE | EFLUENTE TRATADO ETE SUL | FORTANKS | 31 | Gean | 2023-06-23 | 9:30 | 9:16 | X | 11:35 | 25.63 | 25.4 | 10:00 | 93.11 | 92.71 | [19 empty] | 4 | 3 | 3 | 4 | VALE | 2023-06-24
650 | 270 | PN-42 / PN-43 | 7.5 | 40 | 24 | 40 | 0 | - | 680/660 | CPIII 40 RS | CP V | SUPER PLASTIFICANTE | EFLUENTE TRATADO ETE SUL | FORTANKS | 21 | Gean | 2023-06-23 | 10:50 | 10:36 | X | 11:40 | 26.17 | 25.47 | 10:00 | 92.98 | 94.1 | [19 empty] | 4 | 4 | 3 | 4 | VALE | 2023-06-24
651 | 271 | PN-41 | 3.5 | 40 | 24 | 40 | 0 | - | 660/660 | CPIII 40 RS | CP V | SUPER PLASTIFICANTE | EFLUENTE TRATADO ETE SUL | FORTANKS | 31 | Gean | 2023-06-23 | 11:20 | 11:06 | X | 11:50 | 30.76 | 28.61 | 10:00 | 94.5 | 93.75 | [19 empty] | 4 | 4 | 3 | 4 | VALE | 2023-06-24
652 | 272 | PN-A271/ PN-A272 / PN-A273/ PN-A274/ PN-A275/ PN-A276/ PN-A277/ PN-A278/ PN-A279/ PN-A280 | 6 | 40 | 15 | 40 | 0 | - | 670/670 | CPIII 40 RS | CP V | SUPER PLASTIFICANTE | AIMORÉS - MUROS DE VEDAÇÃO | FORTANKS | 21 | Gean | 2023-06-23 | 14:10 | 13:56 | X | 11:50 | 15.96 | 15.55 | 10:00 | 73.79 | 75.06 | [19 empty] | 3 | 4 | 4 | 3 | FORTES ENGENHARIA | 2023-06-24
653 | 273 | PN-A281/ PN-A282/ PN-A283/ PN-A284/ PN-A285/ PN-A286/ PN-A287/ PN-A288/ PN-A289/ PN-A290 | 6 | 40 | 15 | 40 | 0 | - | 670/670 | CPIII 40 RS | CP V | SUPER PLASTIFICANTE | AIMORÉS - MUROS DE VEDAÇÃO | FORTANKS | 31 | Gean | 2023-06-26 | 13:40 | 13:26 | X | 13:00 | 16.5 | 15.68 | 10:00 | 87.42 | 89.61 | [19 empty] | 3 | 4 | 3 | 4 | VALE | 2023-06-27
654 | 274 | PN-52 / PN-53 | 7.5 | 40 | 24 | 40 | 0 | - | 670/650 | CPIII 40 RS | CP V | SUPER PLASTIFICANTE | EFLUENTE TRATADO ETE SUL | FORTANKS | 37 | Gean | 2023-06-28 | 9:10 | 8:56 | X | 13:30 | 36.02 | 34.93 | 10:00 | 92.52 | 91.4 | [19 empty] | 3 | 4 | 3 | 3 | VALE | 2023-06-29
655 | 275 | PN-50 / PN-51 | 7.5 | 40 | 24 | 40 | 0 | - | 660/660 | CPIII 40 RS | CP V | SUPER PLASTIFICANTE | EFLUENTE TRATADO ETE SUL | FORTANKS | 31 | Gean | 2023-06-28 | 9:45 | 9:31 | X | 13:35 | 38.35 | 41.21 | 10:00 | 92.71 | 93.01 | [19 empty] | 3 | 4 | 3 | 4 | VALE | 2023-06-29
656 | 276 | PN-48 / PN-49 | 7.5 | 40 | 24 | 40 | 0 | - | 680/680 | CPIII 40 RS | CP V | SUPER PLASTIFICANTE | EFLUENTE TRATADO ETE SUL | FORTANKS | 37 | Gean | 2023-06-28 | 10:40 | 10:26 | X | 8:00 | 28.37 | 29.39 | 10:00 | 93.43 | 92.05 | [19 empty] | 3 | 4 | 4 | 3 | VALE | 2023-06-29
657 | 277 | PE-27 | 3.5 | 40 | 24 | 40 | 0 | - | 670/670 | CPIII 40 RS | CP V | SUPER PLASTIFICANTE | EFLUENTE TRATADO ETE SUL | FORTANKS | 31 | Gean | 2023-06-28 | 11:55 | 11:41 | X | 13:30 | 31.8 | 31.84 | 10:00 | 88.42 | 91.75 | [19 empty] | 3 | 4 | 4 | 3 | VALE | 2023-06-29
658 | 278 | PN-A291/ PN-A292/ PN-A293/ PN-A294/ PN-A295 | 3 | 40 | 15 | 40 | 0 | - | 680/680 | CPIII 40 RS | CP V | SUPER PLASTIFICANTE | AIMORÉS - MUROS DE VEDAÇÃO | FORTANKS | 31 | Gean | 2023-06-29 | 14:00 | 13:46 | X | 14:00 | 15.21 | 15.07 | 10:00 | 93.92 | 95.79 | [19 empty] | 3 | 3 | 3 | 4 | FORTES ENGENHARIA | 2023-06-30
659 | 279 | PN-A296/ PN-A297/ PN-A298/ PN-A299/ PN-A300/ PN-A301/ PN-A302/ PN-A303/ PN-A304/ PN-A305 | 6 | 40 | 15 | 40 | 0 | - | 680/670 | CPIII 40 RS | CP V | SUPER PLASTIFICANTE | AIMORÉS - MUROS DE VEDAÇÃO | FORTANKS | 99 | Gean | 2023-06-29 | 15:10 | 14:56 | X | 8:00 | 16.5 | 17.3 | 10:00 | 90.21 | 90.81 | [19 empty] | 3 | 4 | 4 | 2 | FORTES ENGENHARIA | 2023-06-30
660 | 280 | PF-08 | 5.5 | 40 | 24 | 40 | 0 | - | 660/670 | CPIII 40 RS | CP V | SUPER PLASTIFICANTE | EFLUENTE TRATADO ETE SUL | FORTANKS | 31 | Gean | 2023-07-04 | 9:00 | 8:46 | X | 8:30 | 31.71 | 29.28 | 10:00 | 92.92 | 93.45 | [19 empty] | 3 | 3 | 4 | 3 | VALE | 2023-07-05
661 | 281 | PN-A306/ PN-A307/ PN-A308/ PN-A309/ PN-A310 | 3 | 40 | 15 | 40 | 0 | - | 660/670 | CPIII 40 RS | CP V | SUPER PLASTIFICANTE | AIMORÉS - MUROS DE VEDAÇÃO | FORTANKS | 1 | Gean | 2023-07-04 | 13:45 | 13:31 | X | 9:00 | 14.93 | 15.65 | 10:00 | 90.74 | 90.52 | [19 empty] | 3 | 4 | 4 | 3 | FORTES ENGENHARIA | 2023-07-05
662 | 282 | PN-A311/ PN-A312/ PN-A313/ PN-A314/ PN-A315/ PN-A316/ PN-A317/ PN-A318/ PN-A319/ PN-A320 | 6 | 40 | 15 | 40 | 0 | - | 680/680 | CPIII 40 RS | CP V | SUPER PLASTIFICANTE | AIMORÉS - MUROS DE VEDAÇÃO | FORTANKS | 31 | Gean | 2023-07-04 | 15:10 | 14:56 | X | 9:00 | 25.9 | 26.32 | 10:00 | 93.96 | 92.6 | [19 empty] | 3 | 3 | 2 | 2 | FORTES ENGENHARIA | 2023-07-05
663 | 283 | PF-36 | 8 | 40 | 24 | 40 | 0 | - | 660/660 | CPIII 40 RS | CP V | SUPER PLASTIFICANTE | EFLUENTE TRATADO ETE SUL | FORTANKS | 99 | Gean | 2023-07-06 | 13:40 | 13:26 | X | 10:00 | 25.12 | 26.08 | 10:00 | 91.59 | 92.1 | [19 empty] | 4 | 4 | 4 | 3 | VALE | 2023-07-07
664 | 284 | PN-A321/ PN-A322/ PN-A323/ PN-A324/ PN-A325/ PN-A326/ PN-A327/ PN-A328/ PN-A329/ PN-A330/ PN-A331/ PN-A332/ PN-A333/ PN-A334/ PN-A335 | 8.5 | 40 | 15 | 40 | 0 | - | 660/670 | CPIII 40 RS | CP V | SUPER PLASTIFICANTE | AIMORÉS - MUROS DE VEDAÇÃO | FORTANKS | 31 | Gean | 2023-07-06 | 14:20 | 14:06 | X | 9:00 | 12.81 | 15.68 | 10:00 | 91.7 | 92.5 | [19 empty] | 3 | 3 | 3 | 3 | FORTES ENGENHARIA | 2023-07-07
665 | 285 | PN-A336/ PN-A337/ PN-A338/ PN-A339/ PN-A340/ PN-A341/ PN-A342 | 5 | 40 | 15 | 40 | 0 | - | 660/660 | CPIII 40 RS | CP V | SUPER PLASTIFICANTE | AIMORÉS - MUROS DE VEDAÇÃO | FORTANKS | 99 | Gean | 2023-07-10 | 9:00 | 8:46 | X | 9:00 | 24.57 | 23.44 | 10:00 | 92.24 | 93.39 | [19 empty] | 3 | 4 | 4 | 4 | FORTES ENGENHARIA | 2023-07-11
666 | 286 | PN-A343/ PN-A344/ PN-A345/ PN-A346/ PN-A347/ PN-A348/ PN-A349/ PN-A350 | 4 | 40 | 15 | 40 | 0 | - | 670/660 | CPIII 40 RS | CP V | SUPER PLASTIFICANTE | AIMORÉS - MUROS DE VEDAÇÃO | FORTANKS | 31 | Gean | 2023-07-10 | 10:00 | 9:46 | X | 9:15 | 23.22 | 22.46 | 10:00 | 89.66 | 88.79 | [19 empty] | 3 | 3 | 3 | 4 | FORTES ENGENHARIA | 2023-07-11
667 | 287 | PN-A351/ PN-A352/ PN-A353/ PN-A354/ PN-A355/ PN-A356/ PN-A357/ PN-A358 | 5 | 40 | 15 | 40 | 0 | - | 650/660 | CPIII 40 RS | CP V | SUPER PLASTIFICANTE | AIMORÉS - MUROS DE VEDAÇÃO | FORTANKS | 99 | Gean | 2023-07-12 | 13:15 | 13:01 | X | 8:30 | 18.01 | 19.27 | 10:00 | 91.35 | 90.5 | [19 empty] | 3 | 4 | 4 | 4 | FORTES ENGENHARIA | 2023-07-13
668 | 288 | PN-A359/ PN-A360/ PN-A361/ PN-A362/ PN-A363/ PN-A364/ PN-A365 | 4 | 40 | 15 | 40 | 0 | - | 650/650 | CPIII 40 RS | CP V | SUPER PLASTIFICANTE | AIMORÉS - MUROS DE VEDAÇÃO | FORTANKS | 31 | Gean | 2023-07-12 | 14:40 | 14:26 | X | 8:30 | 18.23 | 18.19 | 10:00 | 87.08 | 88.12 | [19 empty] | 4 | 4 | 4 | 4 | FORTES ENGENHARIA | 2023-07-13
669 | 289 | PN-A366/ PN-A367/ PN-A368/ PN-A369/ PN-A370/ PN-A371/ PN-A372/ PN-A373/ PN-A374/ PN-A375 | 6 | 40 | 15 | 40 | 0 | - | 650/660 | CPIII 40 RS | CP V | SUPER PLASTIFICANTE | AIMORÉS - MUROS DE VEDAÇÃO | FORTANKS | 99 | Gean | 2023-07-14 | 13:15 | 13:01 | X | 8:00 | 16.03 | 15.14 | 10:00 | 92.68 | 93.15 | [19 empty] | 3 | 4 | 3 | 4 | FORTES ENGENHARIA | 2023-07-15
670 | 290 | PN-A376/ PN-A377/ PN-A378/ PN-A379/ PN-A380/ PN-A381/ PN-A382/ PN-A383/ PN-A384/ PN-A385 | 6 | 40 | 15 | 40 | 0 | - | 670/670 | CPIII 40 RS | CP V | SUPER PLASTIFICANTE | AIMORÉS - MUROS DE VEDAÇÃO | FORTANKS | 31 | Gean | 2023-07-18 | 8:25 | 8:11 | X | 9:00 | 29.95 | 30.25 | 10:00 | 91.65 | 89.61 | [19 empty] | 4 | 3 | 3 | 4 | FORTES ENGENHARIA | 2023-07-19
671 | 291 | PN-A386/ PN-A387/ PN-A388/ PN-A389/ PN-A390 | 3 | 40 | 15 | 40 | 0 | - | 660/660 | CPIII 40 RS | CP V | SUPER PLASTIFICANTE | AIMORÉS - MUROS DE VEDAÇÃO | FORTANKS | 31 | Gean | 2023-07-18 | 10:30 | 10:16 | X | 10:00 | 25.89 | 27.69 | 10:00 | 94.26 | 93.47 | [19 empty] | 3 | 4 | 4 | 3 | FORTES ENGENHARIA | 2023-07-19
672 | 292 | PN-A391/ PN-A392/ PN-A393/ PN-A394/ PN-A395/ PN-A396/ PN-A397/ PN-A398 | 5 | 40 | 15 | 40 | 0 | - | 650/660 | CPIII 40 RS | CP V | SUPER PLASTIFICANTE | AIMORÉS - MUROS DE VEDAÇÃO | FORTANKS | 31 | Gean | 2023-07-20 | 14:25 | 14:11 | X | 9:00 | 18.42 | 19.1 | 10:00 | 93.05 | 93.06 | [19 empty] | 3 | 3 | 4 | 4 | FORTES ENGENHARIA | 2023-07-21
673 | 293 | PN-A399/ PN-A400/ PN-A401/ PN-A402/ PN-A403/ PN-A404 | 4 | 40 | 15 | 40 | 0 | - | 660/660 | CPIII 40 RS | CP V | SUPER PLASTIFICANTE | AIMORÉS - MUROS DE VEDAÇÃO | FORTANKS | 99 | Gean | 2023-07-20 | 14:45 | 14:31 | X | 9:00 | 17.87 | 17.16 | 10:00 | 92.18 | 90.9 | [19 empty] | 3 | 3 | 3 | 3 | FORTES ENGENHARIA | 2023-07-21
674 | 294 | PN-A405/ PN-A406/ PN-A407/ PN-A408/ PN-A409/ PN-A410/ PN-A411/ PN-A412 | 5 | 40 | 15 | 40 | 0 | - | 670/670 | CPIII 40 RS | CP V | SUPER PLASTIFICANTE | AIMORÉS - MUROS DE VEDAÇÃO | FORTANKS | 31 | Gean | 2023-07-24 | 9:00 | 8:46 | X | 9:00 | 22.45 | 23.23 | 10:00 | 93.16 | 91.96 | [19 empty] | 4 | 4 | 4 | 4 | FORTES ENGENHARIA | 2023-07-25
675 | 295 | PN-A413/ PN-A414/ PN-A415/ PN-A416/ PN-A417/ PN-A418/ PN-A419 | 4 | 40 | 15 | 40 | 0 | - | 660/670 | CPIII 40 RS | CP V | SUPER PLASTIFICANTE | AIMORÉS - MUROS DE VEDAÇÃO | FORTANKS | 31 | Gean | 2023-07-24 | 13:50 | 13:36 | X | 9:00 | 15 | 15.23 | 10:00 | 92.62 | 90.83 | [19 empty] | 4 | 4 | 3 | 3 | FORTES ENGENHARIA | 2023-07-25
676 | 296 | PN-A420/ PN-A421/ PN-A422/ PN-A423/ PN-A424/ PN-A425/ PN-A426/ PN-A427 | 5 | 40 | 15 | 40 | 0 | - | 660/670 | CPIII 40 RS | CP V | SUPER PLASTIFICANTE | AIMORÉS - MUROS DE VEDAÇÃO | FORTANKS | 31 | Gean | 2023-07-26 | 8:55 | 8:41 | X | 8:00 | 24.71 | 26.65 | 10:00 | 92.73 | 91.78 | [19 empty] | 3 | 4 | 4 | 3 | FORTES ENGENHARIA | 2023-07-27
677 | 297 | PN-A428/ PN-A429/ PN-A430/ PN-A431/ PN-A432/ PN-A433/ PN-A434 | 4 | 40 | 15 | 40 | 0 | - | 650/650 | CPIII 40 RS | CP V | SUPER PLASTIFICANTE | AIMORÉS - MUROS DE VEDAÇÃO | FORTANKS | 31 | Gean | 2023-07-26 | 10:10 | 9:56 | X | 8:30 | 25.5 | 24.13 | 10:00 | 94.56 | 93.6 | [19 empty] | 4 | 4 | 4 | 3 | FORTES ENGENHARIA | 2023-07-27
678 | 298 | PN-A435/ PN-A436/ PN-A437/ PN-A438/ PN-A439/ PN-A440/ PN-A441/ PN-A442 | 5 | 40 | 15 | 40 | 0 | - | 660/660 | CPIII 40 RS | CP V | SUPER PLASTIFICANTE | AIMORÉS - MUROS DE VEDAÇÃO | FORTANKS | 31 | Gean | 2023-07-27 | 9:00 | 8:46 | X | 10:00 | 15.05 | 15.24 | 10:00 | 95.48 | 95.21 | [19 empty] | 3 | 4 | 4 | 4 | FORTES ENGENHARIA | 2023-07-28
679 | 299 | PN-A443/ PN-A444/ PN-A445/ PN-A446/ PN-A447/ PN-A448/ PN-A449 | 4 | 40 | 15 | 40 | 0 | - | 660/670 | CPIII 40 RS | CP V | SUPER PLASTIFICANTE | AIMORÉS - MUROS DE VEDAÇÃO | FORTANKS | 31 | Gean | 2023-07-27 | 11:00 | 10:46 | X | 11:00 | 15.25 | 16.16 | 10:00 | 91.77 | 91.96 | [19 empty] | 3 | 4 | 3 | 3 | FORTES ENGENHARIA | 2023-07-28
680 | 300 | PN-A450/ PN-A451/ PN-A452/ PN-A453/ PN-A454/ PN-A455/ PN-A456/ PN-A457 | 5 | 40 | 15 | 40 | 0 | - | 660/670 | CPIII 40 RS | CP V | SUPER PLASTIFICANTE | AIMORÉS - MUROS DE VEDAÇÃO | FORTANKS | 99 | Gean | 2023-07-28 | 14:00 | 13:46 | X | 8:00 | 15.11 | 14.9 | 10:00 | 92.99 | 91.99 | [19 empty] | 4 | 4 | 3 | 4 | FORTES ENGENHARIA | 2023-07-29
681 | 301 | PN-A458/ PN-A459/ PN-A460/ PN-A461/ PN-A462/ PN-A463/ PN-A464/ PN-A465 | 5 | 40 | 15 | 40 | 0 | - | 670/670 | CPIII 40 RS | CP V | SUPER PLASTIFICANTE | AIMORÉS - MUROS DE VEDAÇÃO | FORTANKS | 99 | Gean | 2023-07-31 | 8:55 | 8:41 | X | 8:00 | 19.25 | 20.5 | 10:00 | 93.77 | 92.62 | [19 empty] | 4 | 4 | 4 | 3 | FORTES ENGENHARIA | 2023-08-01
682 | 302 | PN-A466/ PN-A467/ PN-A468/ PN-A469/ PN-A470/ PN-A471/ PN-A472 | 4 | 40 | 15 | 40 | 0 | - | 660/660 | CPIII 40 RS | CP V | SUPER PLASTIFICANTE | AIMORÉS - MUROS DE VEDAÇÃO | FORTANKS | 99 | Gean | 2023-07-31 | 10:45 | 10:31 | X | 8:30 | 18.13 | 18.23 | 10:00 | 93 | 92.73 | [19 empty] | 3 | 4 | 3 | 4 | FORTES ENGENHARIA | 2023-08-01
683 | 303 | PN-A473/ PN-A474/ PN-A475/ PN-A476/ PN-A477/ PN-A478/ PN-A479/ PN-A480 | 5 | 40 | 15 | 40 | 0 | - | 670/670 | CPIII 40 RS | CP V | SUPER PLASTIFICANTE | AIMORÉS - MUROS DE VEDAÇÃO | FORTANKS | 99 | Gean | 2023-08-01 | 9:00 | 8:46 | X | 9:00 | 13.96 | 15.05 | 10:00 | 91.99 | 91.54 | [19 empty] | 3 | 4 | 4 | 3 | FORTES ENGENHARIA | 2023-08-02
684 | 304 | PN-A481/ PN-A482/ PN-A483/ PN-A484/ PN-A485/ PN-A486/ PN-A487 | 4 | 40 | 15 | 40 | 0 | - | 670/680 | CPIII 40 RS | CP V | SUPER PLASTIFICANTE | AIMORÉS - MUROS DE VEDAÇÃO | FORTANKS | 99 | Gean | 2023-08-01 | 9:00 | 8:46 | X | 9:00 | 18.78 | 17.98 | 10:00 | 92.84 | 91.54 | [19 empty] | 4 | 4 | 3 | 4 | FORTES ENGENHARIA | 2023-08-02
685 | 305 | PN-A488/ PN-A489/ PN-A490/ PN-A491/ PN-A492/ PN-A493/ PN-A494/ PN-A495 | 5 | 40 | 15 | 40 | 0 | - | 670/680 | CPIII 40 RS | CP V | SUPER PLASTIFICANTE | AIMORÉS - MUROS DE VEDAÇÃO | FORTANKS | 99 | Gean | 2023-08-02 | 13:45 | 13:31 | X | 8:30 | 15.05 | 14.17 | 10:00 | 87.16 | 88.58 | [19 empty] | 4 | 3 | 4 | 4 | FORTES ENGENHARIA | 2023-08-03
686 | 306 | PN-A496/ PN-A497/ PN-A498/ PN-A499/ PN-A500/ PN-A501/ PN-A502 | 4 | 40 | 15 | 40 | 0 | - | 670/680 | CPIII 40 RS | CP V | SUPER PLASTIFICANTE | AIMORÉS - MUROS DE VEDAÇÃO | FORTANKS | 31 | Gean | 2023-08-03 | 10:25 | 10:11 | X | 8:00 | 27.98 | 24.3 | 10:00 | 92.8 | 90.84 | [19 empty] | 3 | 3 | 4 | 4 | FORTES ENGENHARIA | 2023-08-04
687 | 307 | PN-A503/ PN-A504/ PN-A505/ PN-A506/ PN-A507/ PN-A508/ PN-A509/ PN-A510 | 5 | 40 | 15 | 40 | 0 | - | 670/670 | CPIII 40 RS | CP V | SUPER PLASTIFICANTE | AIMORÉS - MUROS DE VEDAÇÃO | FORTANKS | 31 | Gean | 2023-08-04 | 9:00 | 8:46 | X | 8:00 | 21.83 | 22.23 | 10:00 | 92.49 | 90.51 | [19 empty] | 3 | 4 | 3 | 3 | FORTES ENGENHARIA | 2023-08-05
688 | 308 | PN-A511/ PN-A512/ PN-A513/ PN-A514/ PN-A515/ PN-A516/ PN-A517 | 4 | 40 | 15 | 40 | 0 | - | 680/680 | CPIII 40 RS | CP V | SUPER PLASTIFICANTE | AIMORÉS - MUROS DE VEDAÇÃO | FORTANKS | 31 | Gean | 2023-08-04 | 10:00 | 9:46 | X | 12:00 | 15.07 | 16.28 | 10:00 | 94.73 | 93.9 | [19 empty] | 4 | 3 | 4 | 4 | FORTES ENGENHARIA | 2023-08-05
689 | 309 | PN-A518/ PN-A519/ PN-A520/ PN-A521/ PN-A522/ PN-A523/ PN-A524/ PN-A525 | 5 | 40 | 15 | 40 | 0 | - | 670/660 | CPIII 40 RS | CP V | SUPER PLASTIFICANTE | AIMORÉS - MUROS DE VEDAÇÃO | FORTANKS | 31 | Gean | 2023-08-05 | 13:40 | 13:26 | X | 7:30 | 41.82 | 41.66 | 10:00 | 93.42 | 91.99 | [19 empty] | 3 | 3 | 4 | 4 | FORTES ENGENHARIA | 2023-08-06
690 | 310 | PN-A526/ PN-A527/ PN-A528/ PN-A529/ PN-A530/ PN-A531/ PN-A532/ PN-A533/ PN-A534/ PN-A535 | 6 | 40 | 15 | 40 | 0 | - | 650/650 | CPIII 40 RS | CP V | SUPER PLASTIFICANTE | AIMORÉS - MUROS DE VEDAÇÃO | FORTANKS | 17 | Gean | 2023-08-07 | 13:45 | 13:31 | X | 8:40 | 13.45 | 15 | 10:00 | 93.42 | 93.3 | [19 empty] | 3 | 4 | 4 | 4 | FORTES ENGENHARIA | 2023-08-08
691 | 311 | PN-A536/ PN-A537/ PN-A538/ PN-A539/ PN-A540/ PN-A541/ PN-A542/ PN-A543 | 5 | 40 | 15 | 40 | 0 | - | 660/670 | CPIII 40 RS | CP V | SUPER PLASTIFICANTE | AIMORÉS - MUROS DE VEDAÇÃO | FORTANKS | 99 | Gean | 2023-08-08 | 13:40 | 13:26 | X | 10:00 | 15.06 | 16.5 | 10:00 | 93.25 | 92.94 | [19 empty] | 3 | 3 | 3 | 3 | FORTES ENGENHARIA | 2023-08-09
692 | 312 | PN-A544// PN-A545/ PN-A546/ PN-A547/ PN-A548/ PN-A549/ PN-A550 | 4 | 40 | 15 | 40 | 0 | - | 670/670 | CPIII 40 RS | CP V | SUPER PLASTIFICANTE | AIMORÉS - MUROS DE VEDAÇÃO | FORTANKS | 99 | Gean | 2023-08-08 | 14:30 | 14:16 | X | 10:30 | 14.69 | 16.25 | 10:00 | 87.64 | 86.54 | [19 empty] | 3 | 4 | 4 | 4 | FORTES ENGENHARIA | 2023-08-09
693 | 313 | PN-A551/ PN-A552/ PN-A553/ PN-A554/ PN-A555/ PN-A556 | 4 | 40 | 15 | 40 | 0 | - | 660/660 | CPIII 40 RS | CP V | SUPER PLASTIFICANTE | AIMORÉS - MUROS DE VEDAÇÃO | FORTANKS | 99 | Gean | 2023-08-09 | 14:25 | 14:11 | x | 11:00 | 19.04 | 17.6 | 10:00 | 90.84 | 89.92 | [19 empty] | 3 | 3 | 4 | 4 | FORTES ENGENHARIA | 2023-08-10
694 | 314 | PN-11(T2) / PN-45(E2) | 6.5 | 40 | 24 | 40 | 0 | - | 660/660 | CPIII 40 RS | CP V | SUPER PLASTIFICANTE | PATIO K - TANQUES RA500TN/ RA501TN/ RA502TN/ RA503TN | FORTANKS | 99 | Gean | 2023-08-16 | 8:40 | 8:26 | X | 8:30 | 30.34 | 29.69 | 10:00 | 79.82 | 82.36 | [19 empty] | 4 | 4 | 3 | 4 | VALE | 2023-08-17
695 | 315 | PN-43(T3) / PN-09(E2) | 6 | 40 | 24 | 40 | 0 | - | 670/660 | CPIII 40 RS | CP V | SUPER PLASTIFICANTE | PATIO K - TANQUES RA500TN/ RA501TN/ RA502TN/ RA503TN | FORTANKS | 99 | Gean | 2023-08-16 | 9:20 | 9:06 | X | 8:40 | 30.66 | 31.19 | 10:00 | 86.78 | 87.13 | [19 empty] | 4 | 3 | 4 | 4 | VALE | 2023-08-17
696 | 316 | PN-46(T4) / PN-49(T4) | 6 | 40 | 24 | 40 | 0 | - | 670/670 | CPIII 40 RS | CP V | SUPER PLASTIFICANTE | PATIO K - TANQUES RA500TN/ RA501TN/ RA502TN/ RA503TN | FORTANKS | 99 | Gean | 2023-08-16 | 8:50 | 8:36 | X | 8:50 | 31.82 | 32.77 | 10:00 | 86.41 | 85.13 | [19 empty] | 4 | 5 | 3 | 3 | VALE | 2023-08-17
697 | 317 | PE-34 / PE-21 | 7.5 | 40 | 24 | 40 | 0 | - | 680/670 | CPIII 40 RS | CP V | SUPER PLASTIFICANTE | EFLUENTE TRATADO ETE SUL | FORTANKS | 99 | Gean | 2023-08-16 | 16:00 | 15:46 | X | 9:00 | 30.61 | 31.54 | 10:00 | 79.22 | 80.28 | [19 empty] | 3 | 4 | 3 | 3 | VALE | 2023-08-17
698 | 318 | PE-06(D1 A D9) / PN-02(T1) | 6.5 | 40 | 24 | 40 | 0 | - | 670/670 | CPIII 40 RS | CP V | SUPER PLASTIFICANTE | PATIO K - TANQUES RA500TN/ RA501TN/ RA502TN/ RA503TN | FORTANKS | 1 | Gean | 2023-10-07 | 10:00 | 9:46 | X | 7:15 | 52.33 | 56.16 | 10:00 | 92.05 | 92.24 | [19 empty] | 4 | 4 | 4 | 3 | VALE | 2023-10-08
699 | 319 | PN-05(T1) / PN-08(T1) | 6 | 40 | 24 | 40 | 0 | - | 660/650 | CPIII 40 RS | CP V | SUPER PLASTIFICANTE | PATIO K - TANQUES RA500TN/ RA501TN/ RA502TN/ RA503TN | FORTANKS | 1 | Gean | 2023-10-07 | 10:20 | 10:06 | X | 7:20 | 51.81 | 51.37 | 10:00 | 88.51 | 89.56 | [19 empty] | 1 | 4 | 4 | 4 | VALE | 2023-10-08
700 | 320 | PN-01(E1)/ PN-03(E1) | 6 | 40 | 24 | 40 | 0 | - | 660/670 | CPIII 40 RS | CP V | SUPER PLASTIFICANTE | PATIO K - TANQUES RA500TN/ RA501TN/ RA502TN/ RA503TN | FORTANKS | 31 | Gean | 2023-10-07 | 11:20 | 11:06 | X | 7:30 | 53.2 | 54.9 | 10:00 | 90.17 | 88.61 | [19 empty] | 4 | 4 | 4 | 4 | VALE | 2023-10-08
701 | 321 | PN-04(E1) / PN-07(E1) / PN-12(E1) | 8 | 40 | 24 | 40 | 0 | - | 650/650 | CPIII 40 RS | CP V | SUPER PLASTIFICANTE | PATIO K - TANQUES RA500TN/ RA501TN/ RA502TN/ RA503TN | FORTANKS | 1 | Gean | 2023-10-07 | 11:30 | 11:16 | X | 7:35 | 51.3 | 53.12 | 10:00 | 87.65 | 89.44 | [19 empty] | 4 | 3 | 3 | 3 | VALE | 2023-10-08
702 | 322 | PE-142(D1 A D9) / PN-138(T1) | 6 | 40 | 24 | 40 | 0 | - | 670/670 | CPIII 40 RS | CP V | SUPER PLASTIFICANTE | PATIO K - TANQUES RA500TN/ RA501TN/ RA502TN/ RA503TN | FORTANKS | 1 | Gean | 2023-10-09 | 8:00 | 7:46 | X | 10:00 | 26.66 | 28.41 | 10:00 | 88.42 | 88.58 | [19 empty] | 4 | 3 | 4 | 4 | VALE | 2023-10-10
703 | 323 | PN-141(T1) / PN-144(T1) | 6 | 40 | 24 | 40 | 0 | - | 670/680 | CPIII 40 RS | CP V | SUPER PLASTIFICANTE | PATIO K - TANQUES RA500TN/ RA501TN/ RA502TN/ RA503TN | FORTANKS | 2 | Gean | 2023-10-09 | 8:30 | 8:16 | X | 10:00 | 31.25 | 31.14 | 10:00 | 87.54 | 85.79 | [19 empty] | 4 | 4 | 4 | 4 | VALE | 2023-10-10
704 | 324 | PN-150(T1) / PN-137(E1) / PN-139(E1) 20% | 6.5 | 40 | 24 | 40 | 0 | - | 670/660 | CPIII 40 RS | CP V | SUPER PLASTIFICANTE | PATIO K - TANQUES RA500TN/ RA501TN/ RA502TN/ RA503TN | FORTANKS | 1 | Gean | 2023-10-09 | 9:00 | 8:46 | X | 10:00 | 33.02 | 33.1 | 10:00 | 86.92 | 88.46 | [19 empty] | 4 | 3 | 4 | 4 | VALE | 2023-10-10
705 | 325 | PN-139(E1) 80% / PN-140(E1) / PN-143(E1) | 8 | 40 | 24 | 40 | 0 | - | 700/680 | CPIII 40 RS | CP V | SUPER PLASTIFICANTE | PATIO K - TANQUES RA500TN/ RA501TN/ RA502TN/ RA503TN | FORTANKS | 2 | Gean | 2023-10-09 | 10:00 | 9:46 | X | 10:20 | 24.39 | 26.36 | 10:00 | 89.67 | 92.83 | [19 empty] | 4 | 4 | 4 | 4 | VALE | 2023-10-10
706 | 326 | PN-20(E1) / PN-23(E1) | 6 | 40 | 24 | 40 | 0 | - | 660/660 | CPIII 40 RS | CP V | SUPER PLASTIFICANTE | PATIO K - TANQUES RA500TN/ RA501TN/ RA502TN/ RA503TN | FORTANKS | 1 | Gean | 2023-10-10 | 13:00 | 12:46 | X | 9:45 | 28.71 | 26.15 | 10:00 | 91.67 | 93.26 | [19 empty] | 4 | 3 | 4 | 4 | VALE | 2023-10-11
707 | 327 | PN-17(E1) / PN-18(E1) | 6 | 40 | 24 | 40 | 0 | - | 670/650 | CPIII 40 RS | CP V | SUPER PLASTIFICANTE | PATIO K - TANQUES RA500TN/ RA501TN/ RA502TN/ RA503TN | FORTANKS | 2 | Gean | 2023-10-10 | 13:20 | 13:06 | X | 9:50 | 37.59 | 36.59 | 10:00 | 92.76 | 94.09 | [19 empty] | 4 | 4 | 4 | 4 | VALE | 2023-10-11
708 | 328 | PN-16(T1) 30% / PN-19(T1) / PN-15(E1) | 6 | 40 | 24 | 40 | 0 | - | 650/650 | CPIII 40 RS | CP V | SUPER PLASTIFICANTE | PATIO K - TANQUES RA500TN/ RA501TN/ RA502TN/ RA503TN | FORTANKS | 1 | Gean | 2023-10-10 | 14:00 | 13:46 | X | 9:55 | 30.85 | 29.78 | 10:00 | 92.29 | 93.27 | [19 empty] | 3 | 4 | 4 | 4 | VALE | 2023-10-11
709 | 329 | PE-13(D1 A D9)/ PN-14(T1) / PN-16(T1) 60% | 8 | 40 | 24 | 40 | 0 | - | 650/680 | CPIII 40 RS | CP V | SUPER PLASTIFICANTE | PATIO K - TANQUES RA500TN/ RA501TN/ RA502TN/ RA503TN | FORTANKS | 1 | Gean | 2023-10-10 | 14:30 | 14:16 | X | 10:00 | 24.22 | 25.72 | 10:00 | 92.19 | 90.57 | [19 empty] | 4 | 4 | 4 | 4 | VALE | 2023-10-11
710 | 330 | PN-153(E1) / PN-154(E1) | 6 | 40 | 24 | 40 | 0 | - | 650/650 | CPIII 40 RS | CP V | SUPER PLASTIFICANTE | PATIO K - TANQUES RA500TN/ RA501TN/ RA502TN/ RA503TN | FORTANKS | 1 | Gean | 2023-10-13 | 8:50 | 8:36 | X | 13:00 | 44.85 | 45 | 10:00 | 90.1 | 87.51 | [19 empty] | 4 | 3 | 4 | 4 | VALE | 2023-10-14
711 | 331 | PN-148(E1) / PN-151(E1) | 6 | 40 | 24 | 40 | 0 | - | 660/660 | CPIII 40 RS | CP V | SUPER PLASTIFICANTE | PATIO K - TANQUES RA500TN/ RA501TN/ RA502TN/ RA503TN | FORTANKS | 2 | Gean | 2023-10-13 | 9:00 | 8:46 | X | 13:00 | 47.33 | 47.47 | 10:00 | 90.76 | 91.4 | [19 empty] | 4 | 4 | 4 | 4 | VALE | 2023-10-14
712 | 332 | PN-155(T1) 50% / PN-158(T1) / PN-161(T1) | 7 | 40 | 24 | 40 | 0 | - | 660/650 | CPIII 40 RS | CP V | SUPER PLASTIFICANTE | PATIO K - TANQUES RA500TN/ RA501TN/ RA502TN/ RA503TN | FORTANKS | 01 | Gean | 2023-10-13 | 10:30 | 10:16 | X | 13:00 | 46.94 | 47.93 | 10:00 | 90.4 | 89.61 | [19 empty] | 4 | 3 | 4 | 4 | VALE | 2023-10-14
713 | 333 | PN-155(T1) 50%/ PE-149(D1 A D9) / PN-152(T1) | 7 | 40 | 24 | 40 | 0 | - | 660/660 | CPIII 40 RS | CP V | SUPER PLASTIFICANTE | PATIO K - TANQUES RA500TN/ RA501TN/ RA502TN/ RA503TN | FORTANKS | 02 | Gean | 2023-10-13 | 11:00 | 10:46 | x | 13:05 | 46.38 | 45.82 | 10:00 | 91.49 | 89.59 | [19 empty] | 4 | 3 | 4 | 4 | VALE | 2023-10-14
714 | 334 | PN-33(E1) / PN-36(E1) | 6 | 40 | 24 | 40 | 0 | - | 650/650 | CPIII 40 RS | CP V | SUPER PLASTIFICANTE | PATIO K - TANQUES RA500TN/ RA501TN/ RA502TN/ RA503TN | FORTANKS | 02 | Gean | 2023-10-14 | 9:00 | 8:46 | X | 7:00 | 54.26 | 54.22 | 10:00 | 87.02 | 88.29 | [19 empty] | 4 | 4 | 4 | 4 | VALE | 2023-10-15
715 | 335 | PN-26(E1)/ PN-30(E1) | 6 | 40 | 24 | 40 | 0 | - | 670/650 | CPIII 40 RS | CP V | SUPER PLASTIFICANTE | PATIO K - TANQUES RA500TN/ RA501TN/ RA502TN/ RA503TN | FORTANKS | 01 | Gean | 2023-10-14 | 9:20 | 9:06 | X | 7:05 | 51.32 | 51.1 | 10:00 | 91.41 | 88.46 | [19 empty] | 3 | 3 | 3 | 3 | VALE | 2023-10-15
716 | 336 | PN-25(T1) 50% / PN-27(T1) / PN-24(T1) | 6.5 | 40 | 24 | 40 | 0 | - | 660/660 | CPIII 40 RS | CP V | SUPER PLASTIFICANTE | PATIO K - TANQUES RA500TN/ RA501TN/ RA502TN/ RA503TN | FORTANKS | 02 | Gean | 2023-10-14 | 10:00 | 9:46 | X | 7:10 | 56.34 | 56.3 | 10:00 | 89.42 | 90.82 | [19 empty] | 4 | 4 | 4 | 4 | VALE | 2023-10-15
717 | 337 | PN-25(T1) 50%/ PN-22(T1) / PE-21(D1 a D9) | 7 | 40 | 24 | 40 | 0 | - | 650/650 | CPIII 40 RS | CP V | SUPER PLASTIFICANTE | PATIO K - TANQUES RA500TN/ RA501TN/ RA502TN/ RA503TN | FORTANKS | 01 | Gean | 2023-10-14 | 10:45 | 10:31 | X | 7:15 | 54.49 | 57.15 | 10:00 | 89.57 | 87.41 | [19 empty] | 4 | 4 | 4 | 4 | VALE | 2023-10-15
718 | 338 | PN-160(E1) / PN-160(E1) | 6 | 40 | 24 | 40 | 0 | - | 660/670 | CPIII 40 RS | CP V | SUPER PLASTIFICANTE | PATIO K - TANQUES RA500TN/ RA501TN/ RA502TN/ RA503TN | FORTANKS | 02 | Gean | 2023-10-17 | 13:40 | 13:26 | X | 9:30 | 38.45 | 38.97 | 10:00 | 90.79 | 91.03 | [19 empty] | 4 | 4 | 4 | 4 | VALE | 2023-10-18
719 | 339 | PN-156(E1) / PN-159(E1) | 6 | 40 | 24 | 40 | 0 | - | 670/670 | CPIII 40 RS | CP V | SUPER PLASTIFICANTE | PATIO K - TANQUES RA500TN/ RA501TN/ RA502TN/ RA503TN | FORTANKS | 01 | Gean | 2023-10-17 | 14:10 | 13:56 | X | 9:40 | 34.07 | 35.54 | 10:00 | 90.21 | 86.99 | [19 empty] | 4 | 4 | 3 | 3 | VALE | 2023-10-18
720 | 340 | PN-165(T1) 30% / PN-168(T1) / PN-171(T1) | 6.5 | 40 | 24 | 40 | 0 | - | 670/680 | CPIII 40 RS | CP V | SUPER PLASTIFICANTE | PATIO K - TANQUES RA500TN/ RA501TN/ RA502TN/ RA503TN | FORTANKS | 02 | Gean | 2023-10-17 | 14:35 | 14:21 | X | 9:50 | 36.87 | 38.68 | 10:00 | 89.87 | 89.88 | [19 empty] | 4 | 4 | 3 | 4 | VALE | 2023-10-18
721 | 341 | PN-165(T1) 70% / PN-163(T1) / PE-157(D1aD9) | 7 | 40 | 24 | 40 | 0 | - | 670/680 | CPIII 40 RS | CP V | SUPER PLASTIFICANTE | PATIO K - TANQUES RA500TN/ RA501TN/ RA502TN/ RA503TN | FORTANKS | 01 | Gean | 2023-10-17 | 15:15 | 15:01 | X | 10:00 | 30.15 | 31.01 | 10:00 | 92.46 | 93.01 | [19 empty] | 3 | 4 | 4 | 4 | VALE | 2023-10-18
722 | 342 | PN-48(E1) / PN-50(E1) | 6 | 40 | 24 | 40 | 0 | - | 660/660 | CPIII 40 RS | CP V | SUPER PLASTIFICANTE | PATIO K - TANQUES RA500TN/ RA501TN/ RA502TN/ RA503TN | FORTANKS | 02 | Gean | 2023-10-18 | 14:30 | 14:16 | x | 13:00 | 42.55 | 41.73 | 10:00 | 92.85 | 90.84 | [19 empty] | 4 | 3 | 4 | 4 | VALE | 2023-10-19
723 | 343 | PN-39(E1) / PN-42(E1) | 6 | 40 | 24 | 40 | 0 | - | 660/680 | CPIII 40 RS | CP V | SUPER PLASTIFICANTE | PATIO K - TANQUES RA500TN/ RA501TN/ RA502TN/ RA503TN | FORTANKS | 02 | Gean | 2023-10-18 | 15:00 | 14:46 | X | 13:00 | 40.83 | 40.25 | 10:00 | 93.53 | 88.49 | [19 empty] | 4 | 4 | 4 | 4 | VALE | 2023-10-19
724 | 344 | PN-32(T1) 50% / PN-35(T1) / PN-37(E1) | 7 | 40 | 24 | 40 | 0 | - | 660/680 | CPIII 40 RS | CP V | SUPER PLASTIFICANTE | PATIO K - TANQUES RA500TN/ RA501TN/ RA502TN/ RA503TN | FORTANKS | 01 | Gean | 2023-10-18 | 15:20 | 15:06 | X | 13:00 | 40.74 | 37.27 | 10:00 | 95.41 | 95.8 | [19 empty] | 4 | 4 | 4 | 4 | VALE | 2023-10-19
725 | 345 | PN-32(T1) 50% / PN-29(T1) / PE-28(D1aD9) | 7 | 40 | 24 | 40 | 0 | - | 680/680 | CPIII 40 RS | CP V | SUPER PLASTIFICANTE | PATIO K - TANQUES RA500TN/ RA501TN/ RA502TN/ RA503TN | FORTANKS | 02 | Gean | 2023-10-18 | 16:10 | 15:56 | X | 13:00 | 30.89 | 31.55 | 10:00 | 97.3 | 94.69 | [19 empty] | 4 | 4 | 3 | 4 | VALE | 2023-10-19
726 | 346 | PN-172(E1) / PN-173(E1) | 6 | 40 | 24 | 40 | 0 | - | 650/660 | CPIII 40 RS | CP V | SUPER PLASTIFICANTE | PATIO K - TANQUES RA500TN/ RA501TN/ RA502TN/ RA503TN | FORTANKS | 01 | Gean | 2023-10-19 | 14:00 | 13:46 | X | 8:30 | 27.83 | 29.8 | 10:00 | 98.04 | 99.4 | [19 empty] | 3 | 4 | 4 | 4 | VALE | 2023-10-20
727 | 347 | PN-166(E1) / PN-169(E1) | 6 | 40 | 24 | 40 | 0 | - | 660/660 | CPIII 40 RS | CP V | SUPER PLASTIFICANTE | PATIO K - TANQUES RA500TN/ RA501TN/ RA502TN/ RA503TN | FORTANKS | 02 | Gean | 2023-10-19 | 14:30 | 14:16 | X | 8:30 | 32.81 | 30.48 | 10:00 | 99.03 | 96.61 | [19 empty] | 4 | 3 | 4 | 4 | VALE | 2023-10-20
728 | 348 | PN-177(T1) 20% / PN-188(T1) / PN-191(T1) | 6.5 | 40 | 24 | 40 | 0 | - | 650/670 | CPIII 40 RS | CP V | SUPER PLASTIFICANTE | PATIO K - TANQUES RA500TN/ RA501TN/ RA502TN/ RA503TN | FORTANKS | 01 | Gean | 2023-10-19 | 15:10 | 14:56 | X | 8:30 | 26.99 | 26.8 | 10:00 | 88.72 | 89.24 | [19 empty] | 4 | 4 | 4 | 4 | VALE | 2023-10-20
729 | 349 | PN-177(T1) 20% / PN-174(T1) / PE-164(D1aD9) | 7 | 40 | 24 | 40 | 0 | - | 660/680 | CPIII 40 RS | CP V | SUPER PLASTIFICANTE | PATIO K - TANQUES RA500TN/ RA501TN/ RA502TN/ RA503TN | FORTANKS | 02 | Gean | 2023-10-19 | 15:35 | 15:21 | X | 8:30 | 24.36 | 25.11 | 10:00 | 94.22 | 93.69 | [19 empty] | 4 | 4 | 4 | 4 | VALE | 2023-10-20
730 | 350 | PN-56(E1) / PN-57(E1) | 6 | 40 | 24 | 40 | 0 | - | 660/670 | CPIII 40 RS | CP V | SUPER PLASTIFICANTE | PATIO K - TANQUES RA500TN/ RA501TN/ RA502TN/ RA503TN | FORTANKS | 01 | Gean | 2023-10-21 | 9:30 | 9:16 | X | 9:30 | 51.88 | 51.93 | 10:00 | 91.92 | 92.08 | [19 empty] | 4 | 4 | 4 | 4 | VALE | 2023-10-22
731 | 351 | PN-53(E1) / PN-54(E1) | 6 | 40 | 24 | 40 | 0 | - | 670/670 | CPIII 40 RS | CP V | SUPER PLASTIFICANTE | PATIO K - TANQUES RA500TN/ RA501TN/ RA502TN/ RA503TN | FORTANKS | 02 | Gean | 2023-10-21 | 9:45 | 9:31 | X | 9:30 | 50.7 | 48.14 | 10:00 | 90.99 | 90.296823 | [19 empty] | 4 | 4 | 4 | 4 | VALE | 2023-10-22
732 | 352 | PN-38(T1) (50%) / PN-41(T1) / PN-60(T1) | 7 | 40 | 24 | 40 | 0 | - | 670/670 | CPIII 40 RS | CP V | SUPER PLASTIFICANTE | PATIO K - TANQUES RA500TN/ RA501TN/ RA502TN/ RA503TN | FORTANKS | 01 | Gean | 2023-10-21 | 10:45 | 10:31 | X | 9:45 | 51.25 | 50.72 | 10:00 | 92.35 | 91.03 | [19 empty] | 4 | 3 | 4 | 4 | VALE | 2023-10-22
733 | 353 | PN-38(T1) (50%)/ PE-40(D1aD9) / PE-34(D1aD9) | 7 | 40 | 24 | 40 | 0 | - | 680/660 | CPIII 40 RS | CP V | SUPER PLASTIFICANTE | PATIO K - TANQUES RA500TN/ RA501TN/ RA502TN/ RA503TN | FORTANKS | 02 | Gean | 2023-10-21 | 11:15 | 11:01 | X | 9:50 | 47.36 | 48.16 | 10:00 | 92.84 | 90.7 | [19 empty] | 4 | 4 | 3 | 4 | VALE | 2023-10-22
734 | 354 | PN-184(E1) / PN-186(E1) | 6 | 40 | 24 | 40 | 0 | - | 660/670 | CPIII 40 RS | CP V | SUPER PLASTIFICANTE | PATIO K - TANQUES RA500TN/ RA501TN/ RA502TN/ RA503TN | FORTANKS | 01 | Gean | 2023-10-23 | 14:50 | 14:36 | X | 9:30 | 28.1 | 28.85 | 10:00 | 92.96 | 92.38 | [19 empty] | 4 | 3 | 4 | 4 | VALE | 2023-10-24
735 | 355 | PN-175(E1) / PN-178(E1) | 6 | 40 | 24 | 40 | 0 | - | 660/660 | CPIII 40 RS | CP V | SUPER PLASTIFICANTE | PATIO K - TANQUES RA500TN/ RA501TN/ RA502TN/ RA503TN | FORTANKS | 02 | Gean | 2023-10-23 | 15:15 | 15:01 | X | 9:10 | 27.33 | 26.48 | 10:00 | 90.76 | 89.68 | [19 empty] | 4 | 4 | 3 | 3 | VALE | 2023-10-24
736 | 356 | PN-194(T1) 50% / PN-197(T1) / PN-200(T1) | 6 | 40 | 24 | 40 | 0 | - | 650/670 | CPIII 40 RS | CP V | SUPER PLASTIFICANTE | PATIO K - TANQUES RA500TN/ RA501TN/ RA502TN/ RA503TN | FORTANKS | 01 | Gean | 2023-10-23 | 15:25 | 15:11 | X | 9:45 | 31.66 | 31.46 | 10:00 | 91.15 | 92.49 | [19 empty] | 3 | 3 | 3 | 3 | VALE | 2023-10-24
737 | 357 | PN-194(T1) 50% / PE-176(D1aD9) / PE-170(D1aD9) | 7 | 40 | 24 | 40 | 0 | - | 670/670 | CPIII 40 RS | CP V | SUPER PLASTIFICANTE | PATIO K - TANQUES RA500TN/ RA501TN/ RA502TN/ RA503TN | FORTANKS | 02 | Gean | 2023-10-23 | 16:15 | 16:01 | X | 13:00 | 28.53 | 28.15 | 10:00 | 90.2 | 91.02 | [19 empty] | 4 | 4 | 4 | 4 | VALE | 2023-10-24
738 | 358 | PN-65(E1) / PN-68(E1) | 6 | 40 | 24 | 40 | 0 | - | 670/670 | CPIII 40 RS | CP V | SUPER PLASTIFICANTE | PATIO K - TANQUES RA500TN/ RA501TN/ RA502TN/ RA503TN | FORTANKS | 01 | Gean | 2023-10-24 | 14:20 | 14:06 | X | 9:30 | 26.07 | 25.22 | 10:00 | 91.29 | 92.13 | [19 empty] | 4 | 3 | 4 | 4 | VALE | 2023-10-25
739 | 359 | PN-52(T1) / PN-63(T1) | 6 | 40 | 24 | 40 | 0 | - | 660/670 | CPIII 40 RS | CP V | SUPER PLASTIFICANTE | PATIO K - TANQUES RA500TN/ RA501TN/ RA502TN/ RA503TN | FORTANKS | 02 | Gean | 2023-10-24 | 14:35 | 14:21 | X | 9:40 | 27.98 | 29.65 | 10:00 | 89.31 | 86.97 | [19 empty] | 4 | 4 | 4 | 4 | VALE | 2023-10-25
740 | 360 | PN-55(T1) 50% / PN-58(T1) / PN-61(T1) | 7 | 40 | 24 | 40 | 0 | - | 660/650 | CPIII 40 RS | CP V | SUPER PLASTIFICANTE | PATIO K - TANQUES RA500TN/ RA501TN/ RA502TN/ RA503TN | FORTANKS | 01 | Gean | 2023-10-24 | 15:00 | 14:46 | X | 9:00 | 29.12 | 25.94 | 10:00 | 84.86 | 83.49 | [19 empty] | 4 | 4 | 4 | 4 | VALE | 2023-10-25
741 | 361 | PN-55(T1) 50% / PE-51(D1aD9) / PE-59(D1aD9) | 7 | 40 | 24 | 40 | 0 | - | 670/670 | CPIII 40 RS | CP V | SUPER PLASTIFICANTE | PATIO K - TANQUES RA500TN/ RA501TN/ RA502TN/ RA503TN | FORTANKS | 02 | Gean | 2023-10-24 | 9:55 | 9:41 | X | 9:55 | 28.97 | 30.06 | 10:00 | 92.7 | 93.01 | [19 empty] | 4 | 4 | 4 | 4 | VALE | 2023-10-25
742 | 362 | PN-192(E1) / PN-193(E1) | 6 | 40 | 24 | 40 | 0 | - | 660/670 | CPIII 40 RS | CP V | SUPER PLASTIFICANTE | PATIO K - TANQUES RA500TN/ RA501TN/ RA502TN/ RA503TN | FORTANKS | 01 | Gean | 2023-10-26 | 14:00 | 13:46 | X | 9:20 | 33.81 | 36.46 | 10:00 | 92.48 | 93.33 | [19 empty] | 4 | 4 | 3 | 4 | VALE | 2023-10-27
743 | 363 | PN-189(E1) / PN-190(E1) | 6 | 40 | 24 | 40 | 0 | - | 670/670 | CPIII 40 RS | CP V | SUPER PLASTIFICANTE | PATIO K - TANQUES RA500TN/ RA501TN/ RA502TN/ RA503TN | FORTANKS | 02 | Gean | 2023-10-26 | 14:30 | 14:16 | X | 14:30 | 33.55 | 32.88 | 10:00 | 95.31 | 96.55 | [19 empty] | 3 | 4 | 4 | 4 | VALE | 2023-10-27
744 | 364 | PN-203(T1) 20% / PN-206(T1) / PN-209(T1) | 6 | 40 | 24 | 40 | 0 | - | 660/660 | CPIII 40 RS | CP V | SUPER PLASTIFICANTE | PATIO K - TANQUES RA500TN/ RA501TN/ RA502TN/ RA503TN | FORTANKS | 01 | Gean | 2023-10-26 | 15:50 | 15:36 | X | 9:40 | 28.92 | 29.01 | 10:00 | 90.27 | 89.1 | [19 empty] | 4 | 4 | 4 | 4 | VALE | 2023-10-27
745 | 365 | PN-203(T1) 80% / PE-195(D1aD9) / PE-187(D1aD9) | 7 | 40 | 24 | 40 | 0 | - | 660/670 | CPIII 40 RS | CP V | SUPER PLASTIFICANTE | PATIO K - TANQUES RA500TN/ RA501TN/ RA502TN/ RA503TN | FORTANKS | 02 | Gean | 2023-10-26 | 16:00 | 15:46 | X | 9:40 | 26.53 | 27.4 | 10:00 | 89.76 | 89.59 | [19 empty] | 4 | 4 | 4 | 4 | VALE | 2023-10-27
746 | 366 | PN-72(E1) / PN-75(E1) | 6 | 40 | 24 | 40 | 0 | - | 650/670 | CPIII 40 RS | CP V | SUPER PLASTIFICANTE | PATIO K - TANQUES RA500TN/ RA501TN/ RA502TN/ RA503TN | FORTANKS | 01 | Gean | 2023-10-27 | 9:50 | 9:36 | X | 9:00 | 36.19 | 35.98 | 10:00 | 94.02 | 91.97 | [19 empty] | 4 | 4 | 4 | 4 | VALE | 2023-10-28
747 | 367 | PN-69(E1) / PN-71(E1) | 6 | 40 | 24 | 40 | 0 | - | 670/660 | CPIII 40 RS | CP V | SUPER PLASTIFICANTE | PATIO K - TANQUES RA500TN/ RA501TN/ RA502TN/ RA503TN | FORTANKS | 02 | Gean | 2023-10-27 | 10:00 | 9:46 | X | 9:10 | 31.42 | 32.55 | 10:00 | 92.61 | 91.43 | [19 empty] | 3 | 3 | 3 | 4 | VALE | 2023-10-28
748 | 368 | PN-64(T1) 50% / PN-67(T1) / PN-70(T1) | 7 | 40 | 24 | 40 | 0 | - | 660/660 | CPIII 40 RS | CP V | SUPER PLASTIFICANTE | PATIO K - TANQUES RA500TN/ RA501TN/ RA502TN/ RA503TN | FORTANKS | 01 | Gean | 2023-10-27 | 11:15 | 11:01 | X | 9:20 | 29.27 | 27.41 | 10:00 | 75.99 | 75.15 | [19 empty] | 4 | 4 | 4 | 4 | VALE | 2023-10-28
749 | 369 | PN-64(T1) 50% / PE-66(D1aD9) / PE-81(D1aD9) | 7 | 40 | 24 | 40 | 0 | - | 660/650 | CPIII 40 RS | CP V | SUPER PLASTIFICANTE | PATIO K - TANQUES RA500TN/ RA501TN/ RA502TN/ RA503TN | FORTANKS | 02 | Gean | 2023-10-27 | 11:40 | 11:26 | X | 9:30 | 29.27 | 30.07 | 10:00 | 89.89 | 88.36 | [19 empty] | 4 | 4 | 3 | 4 | VALE | 2023-10-28
750 | 370 | PN-201(E1) / PN-204(E1) | 6 | 40 | 24 | 40 | 0 | - | 670/660 | CPIII 40 RS | CP V | SUPER PLASTIFICANTE | PATIO K - TANQUES RA500TN/ RA501TN/ RA502TN/ RA503TN | FORTANKS | 02 | Gean | 2023-10-28 | 15:30 | 15:16 | X | 7:30 | 45.1 | 47.51 | 10:00 | 93.5 | 93.39 | [19 empty] | 3 | 3 | 4 | 4 | VALE | 2023-10-29
751 | 371 | PN-196(E1) / PN-199(E1) | 6 | 40 | 24 | 40 | 0 | - | 660/660 | CPIII 40 RS | CP V | SUPER PLASTIFICANTE | PATIO K - TANQUES RA500TN/ RA501TN/ RA502TN/ RA503TN | FORTANKS | 01 | Gean | 2023-10-28 | 14:20 | 14:06 | X | 7:30 | 51.44 | 51.08 | 10:00 | 85.9 | 89.84 | [19 empty] | 3 | 4 | 4 | 4 | VALE | 2023-10-29
752 | 372 | PN-212(T1) 20% / PN-218(T1) / PN-223(T1) | 6 | 40 | 24 | 40 | 0 | - | 650/670 | CPIII 40 RS | CP V | SUPER PLASTIFICANTE | PATIO K - TANQUES RA500TN/ RA501TN/ RA502TN/ RA503TN | FORTANKS | 02 | Gean | 2023-10-28 | 13:30 | 13:16 | X | 7:30 | 52.01 | 51.73 | 10:00 | 87.56 | 86.01 | [19 empty] | 5 | 4 | 4 | 4 | VALE | 2023-10-29
753 | 373 | PN-212(T1) 80% / PE-217(D1aD9) / PE-202(D1aD9) | 7 | 40 | 24 | 40 | 0 | - | 660/660 | CPIII 40 RS | CP V | SUPER PLASTIFICANTE | PATIO K - TANQUES RA500TN/ RA501TN/ RA502TN/ RA503TN | FORTANKS | 01 | Gean | 2023-10-28 | 13:00 | 12:46 | X | 7:30 | 52.03 | 53.89 | 10:00 | 85.81 | 86.78 | [19 empty] | 4 | 4 | 4 | 4 | VALE | 2023-10-29
754 | 374 | PN-211(E1) / PN-208(E1) | 6 | 40 | 24 | 40 | 0 | - | 670/670 | CPIII 40 RS | CP V | SUPER PLASTIFICANTE | PATIO K - TANQUES RA500TN/ RA501TN/ RA502TN/ RA503TN | FORTANKS | 01 | Gean | 2023-10-31 | 13:05 | 12:51 | X | 9:00 | 30.44 | 34.59 | 10:00 | 86.01 | 85.26 | [19 empty] | 4 | 4 | 3 | 4 | VALE | 2023-11-01
755 | 375 | PN-205(E1) / PN-207(E1) | 6 | 40 | 24 | 40 | 0 | - | 660/650 | CPIII 40 RS | CP V | SUPER PLASTIFICANTE | PATIO K - TANQUES RA500TN/ RA501TN/ RA502TN/ RA503TN | FORTANKS | 02 | Gean | 2023-10-31 | 13:35 | 13:21 | X | 9:10 | 29.74 | 27.27 | 10:00 | 87.01 | 87.16 | [19 empty] | 3 | 4 | 4 | 4 | VALE | 2023-11-01
756 | 376 | PN-220(T1) 20% / PN-229(T1) / PN-231(T1) | 6 | 40 | 24 | 40 | 0 | - | 660/650 | CPIII 40 RS | CP V | SUPER PLASTIFICANTE | PATIO K - TANQUES RA500TN/ RA501TN/ RA502TN/ RA503TN | FORTANKS | 01 | Gean | 2023-10-31 | 14:10 | 13:56 | X | 9:10 | 32.03 | 32.65 | 10:00 | 85.98 | 86.11 | [19 empty] | 4 | 3 | 4 | 4 | VALE | 2023-11-01
757 | 377 | PN-220(T1) 20% / PE-232(D1aD9) / PE-210(D1aD9) | 7 | 40 | 24 | 40 | 0 | - | 670/660 | CPIII 40 RS | CP V | SUPER PLASTIFICANTE | PATIO K - TANQUES RA500TN/ RA501TN/ RA502TN/ RA503TN | FORTANKS | 02 | Gean | 2023-10-31 | 15:25 | 15:11 | X | 9:10 | 32.35 | 32.5 | 10:00 | 86.67 | 88.62 | [19 empty] | 4 | 4 | 4 | 3 | VALE | 2023-11-01
758 | 378 | PN-83(E1) 70% / PN-85(E1) / PN-86(E1) | 7 | 40 | 24 | 40 | 0 | - | 660//670 | CPIII 40 RS | CP V | SUPER PLASTIFICANTE | PATIO K - TANQUES RA500TN/ RA501TN/ RA502TN/ RA503TN | FORTANKS | 01 | Gean | 2023-11-01 | 14:30 | 14:16 | X | 9:50 | 30.56 | 31.38 | 10:00 | 86.93 | 88.38 | [19 empty] | 4 | 4 | 3 | 3 | VALE | 2023-11-02
759 | 379 | PN-83(E1) 30%/ PN-80(E1) / PN-82(T1) | 6.5 | 40 | 24 | 40 | 0 | - | 660/660 | CPIII 40 RS | CP V | SUPER PLASTIFICANTE | PATIO K - TANQUES RA500TN/ RA501TN/ RA502TN/ RA503TN | FORTANKS | 02 | Gean | 2023-11-01 | 14:50 | 14:36 | X | 9:50 | 28.34 | 26.24 | 10:00 | 87.28 | 86.29 | [19 empty] | 3 | 4 | 4 | 3 | VALE | 2023-11-02
760 | 380 | PN-73(T1) / PN-76(T1) | 6 | 40 | 24 | 40 | 0 | - | 650/660 | CPIII 40 RS | CP V | SUPER PLASTIFICANTE | PATIO K - TANQUES RA500TN/ RA501TN/ RA502TN/ RA503TN | FORTANKS | 01 | Gean | 2023-11-01 | 15:15 | 15:01 | X | 9:50 | 30.36 | 30.23 | 10:00 | 86.27 | 87.88 | [19 empty] | 4 | 4 | 3 | 3 | VALE | 2023-11-02
761 | 381 | PE-74(D1aD9) / PE-47© | 6 | 40 | 24 | 40 | 0 | - | 660/660 | CPIII 40 RS | CP V | SUPER PLASTIFICANTE | PATIO K - TANQUES RA500TN/ RA501TN/ RA502TN/ RA503TN | FORTANKS | 02 | Gean | 2023-11-01 | 15:50 | 15:36 | X | 9:50 | 26.45 | 27.99 | 10:00 | 86.69 | 84.86 | [19 empty] | 4 | 4 | 4 | 4 | VALE | 2023-11-02
762 | 382 | PN-222(E1) / PN-221(E1) | 6 | 40 | 24 | 40 | 0 | - | 680/670 | CPIII 40 RS | CP V | SUPER PLASTIFICANTE | PATIO K - TANQUES RA500TN/ RA501TN/ RA502TN/ RA503TN | FORTANKS | 01 | Gean | 2023-11-03 | 9:40 | 9:26 | X | 7:30 | 58.13 | 59.58 | 10:00 | 86.93 | 87.48 | [19 empty] | 3 | 4 | 4 | 4 | VALE | 2023-11-04
763 | 383 | PN-239(T1) 80% / PN-216(T1) / PN-219(E1) | 7 | 40 | 24 | 40 | 0 | - | 660/660 | CPIII 40 RS | CP V | SUPER PLASTIFICANTE | PATIO K - TANQUES RA500TN/ RA501TN/ RA502TN/ RA503TN | FORTANKS | 02 | Gean | 2023-11-03 | 10:15 | 10:01 | X | 7:30 | 57.72 | 58.62 | 10:00 | 86.63 | 89.09 | [19 empty] | 4 | 4 | 4 | 4 | VALE | 2023-11-04
764 | 384 | PN-239(T1) 80% / PN-236(T1) / PN-233(T1) | 6 | 40 | 24 | 40 | 0 | - | 660/660 | CPIII 40 RS | CP V | SUPER PLASTIFICANTE | PATIO K - TANQUES RA500TN/ RA501TN/ RA502TN/ RA503TN | FORTANKS | 01 | Gean | 2023-11-03 | 10:45 | 10:31 | X | 7:30 | 64.04 | 62.48 | 10:00 | 86.03 | 89.68 | [19 empty] | 4 | 3 | 3 | 3 | VALE | 2023-11-04
765 | 385 | PE225(D1aD9) / PE-244(D1aD9) | 6 | 40 | 24 | 40 | 0 | - | 670/650 | CPIII 40 RS | CP V | SUPER PLASTIFICANTE | PATIO K - TANQUES RA500TN/ RA501TN/ RA502TN/ RA503TN | FORTANKS | 02 | Gean | 2023-11-03 | 11:28 | 11:14 | X | 7:30 | 54.6 | 58.33 | 10:00 | 86.37 | 86.9 | [19 empty] | 4 | 3 | 4 | 4 | VALE | 2023-11-04
766 | 386 | PN-91(E1) 50 % / PN-92(E1) / PN-94(E1) | 7 | 40 | 24 | 40 | 0 | - | 670/660 | CPIII 40 RS | CP V | SUPER PLASTIFICANTE | PATIO K - TANQUES RA500TN/ RA501TN/ RA502TN/ RA503TN | FORTANKS | 01 | Gean | 2023-11-07 | 8:50 | 8:36 | X | 9:30 | 28.47 | 32.3 | 10:00 | 86.42 | 88.58 | [19 empty] | 4 | 4 | 4 | 4 | VALE | 2023-11-08
767 | 387 | PN-91(E1) 50 % / PN-88(E1) / PN-90(T1) | 6 | 40 | 24 | 40 | 0 | - | 660/660 | CPIII 40 RS | CP V | SUPER PLASTIFICANTE | PATIO K - TANQUES RA500TN/ RA501TN/ RA502TN/ RA503TN | FORTANKS | 02 | Gean | 2023-11-07 | 9:25 | 9:11 | X | 9:40 | 31.95 | 32.8 | 10:00 | 87.11 | 89.81 | [19 empty] | 3 | 3 | 3 | 4 | VALE | 2023-11-08
768 | 388 | PN-84(T1) /PN-87(T1) | 6 | 40 | 24 | 40 | 0 | - | 650/670 | CPIII 40 RS | CP V | SUPER PLASTIFICANTE | PATIO K - TANQUES RA500TN/ RA501TN/ RA502TN/ RA503TN | FORTANKS | 01 | Gean | 2023-11-07 | 10:00 | 9:46 | X | 9:45 | 28.89 | 25.8 | 10:00 | 87.05 | 88.38 | [19 empty] | 4 | 4 | 4 | 4 | VALE | 2023-11-08
769 | 389 | PE-89(D1aD9) / PE-115(C) | 6 | 40 | 24 | 40 | 0 | - | 670/660 | CPIII 40 RS | CP V | SUPER PLASTIFICANTE | PATIO K - TANQUES RA500TN/ RA501TN/ RA502TN/ RA503TN | FORTANKS | 02 | Gean | 2023-11-07 | 10:55 | 10:41 | X | 9:50 | 32.72 | 32.58 | 10:00 | 86.83 | 87.33 | [19 empty] | 4 | 3 | 3 | 4 | VALE | 2023-11-08
770 | 390 | PN-230(E1) / PN-228(E1) / PN-227(E1) 50% | 7 | 40 | 24 | 40 | 0 | - | 660/660 | CPIII 40 RS | CP V | SUPER PLASTIFICANTE | PATIO K - TANQUES RA500TN/ RA501TN/ RA502TN/ RA503TN | FORTANKS | 01 | Gean | 2023-11-09 | 9:40 | 9:26 | X | 7:50 | 31.37 | 29.52 | 10:00 | 76.32 | 79.99 | [19 empty] | 4 | 4 | 4 | 4 | VALE | 2023-11-10
771 | 391 | PN-227(E1) 50% / PN-224(E1) / PN-256(T1) | 6 | 40 | 24 | 40 | 0 | - | 650/670 | CPIII 40 RS | CP V | SUPER PLASTIFICANTE | PATIO K - TANQUES RA500TN/ RA501TN/ RA502TN/ RA503TN | FORTANKS | 02 | Gean | 2023-11-09 | 10:20 | 10:06 | X | 7:55 | 33.3 | 34.38 | 10:00 | 86.92 | 87.6 | [19 empty] | 4 | 4 | 4 | 4 | VALE | 2023-11-10
772 | 392 | PN-242(T1) / PN-245(T1) | 6 | 40 | 24 | 40 | 0 | - | 660/660 | CPIII 40 RS | CP V | SUPER PLASTIFICANTE | PATIO K - TANQUES RA500TN/ RA501TN/ RA502TN/ RA503TN | FORTANKS | 01 | Gean | 2023-11-09 | 10:40 | 10:26 | X | 8:00 | 26.75 | 27.39 | 10:00 | 85.19 | 83.59 | [19 empty] | 4 | 3 | 1 | 1 | VALE | 2023-11-10
773 | 393 | PE-238(D1aD9) / PE-263(D1aD9) | 5 | 40 | 24 | 40 | 0 | - | 670/670 | CPIII 40 RS | CP V | SUPER PLASTIFICANTE | PATIO K - TANQUES RA500TN/ RA501TN/ RA502TN/ RA503TN | FORTANKS | 02 | Gean | 2023-11-09 | 11:25 | 11:11 | X | 8:05 | 24.42 | 25.96 | 10:00 | 78.01 | 79.06 | [19 empty] | 4 | 4 | 1 | 1 | VALE | 2023-11-10
774 | 394 | PN-101(E1) 50% / PN-104(E1) / PN-105(E1) | 7 | 40 | 24 | 40 | 0 | - | 670/670 | CPIII 40 RS | CP V | SUPER PLASTIFICANTE | PATIO K - TANQUES RA500TN/ RA501TN/ RA502TN/ RA503TN | FORTANKS | 01 | Gean | 2023-11-10 | 10:10 | 9:56 | X | 9:00 | 36.35 | 36.5 | 10:00 | 86.69 | 86.79 | [19 empty] | 4 | 4 | 3 | 3 | VALE | 2023-11-11
775 | 395 | PN-101(E1) 50% / PN-97(T1) / PN-98(E1) | 7 | 40 | 24 | 40 | 0 | - | 670/660 | CPIII 40 RS | CP V | SUPER PLASTIFICANTE | PATIO K - TANQUES RA500TN/ RA501TN/ RA502TN/ RA503TN | FORTANKS | 02 | Gean | 2023-11-10 | 10:48 | 10:34 | X | 9:05 | 33.98 | 34 | 10:00 | 86.89 | 85.31 | [19 empty] | 3 | 4 | 4 | 4 | VALE | 2023-11-11
776 | 396 | PN-93(T1) / PN-95(T1) | 6 | 40 | 24 | 40 | 0 | - | 650/660 | CPIII 40 RS | CP V | SUPER PLASTIFICANTE | PATIO K - TANQUES RA500TN/ RA501TN/ RA502TN/ RA503TN | FORTANKS | 01 | Gean | 2023-11-10 | 11:25 | 11:11 | X | 9:00 | 32.54 | 32.96 | 10:00 | 86.92 | 85.05 | [19 empty] | 4 | 4 | 4 | 3 | VALE | 2023-11-11
777 | 397 | PE-44(A) / PE-10(B) | 5 | 40 | 24 | 40 | 0 | - | 650/650 | CPIII 40 RS | CP V | SUPER PLASTIFICANTE | PATIO K - TANQUES RA500TN/ RA501TN/ RA502TN/ RA503TN | FORTANKS | 02 | Gean | 2023-11-10 | 11:43 | 11:29 | X | 9:15 | 32.54 | 32.78 | 10:00 | 86.5 | 85.14 | [19 empty] | 4 | 4 | 4 | 4 | VALE | 2023-11-11
778 | 398 | PN-237(E1) 50% / PN-240(E1) / PN-241(E1) | 7 | 40 | 24 | 40 | 0 | - | 660/660 | CPIII 40 RS | CP V | SUPER PLASTIFICANTE | PATIO K - TANQUES RA500TN/ RA501TN/ RA502TN/ RA503TN | FORTANKS | 01 | Gean | 2023-11-11 | 13:40 | 13:26 | X | 9:30 | 42.86 | 44.93 | 10:00 | 79.22 | 78.04 | [19 empty] | 4 | 4 | 3 | 3 | VALE | 2023-11-12
779 | 399 | PN-237(E1) 50% / PN-234(E1) / PN-265(T1) | 7 | 40 | 24 | 40 | 0 | - | 670/660 | CPIII 40 RS | CP V | SUPER PLASTIFICANTE | PATIO K - TANQUES RA500TN/ RA501TN/ RA502TN/ RA503TN | FORTANKS | 02 | Gean | 2023-11-11 | 14:18 | 14:04 | X | 9:35 | 47.8 | 45.91 | 10:00 | 86.67 | 87.96 | [19 empty] | 4 | 4 | 4 | 4 | VALE | 2023-11-12
780 | 400 | PN-259(T1) / PN-262(T1) | 5 | 40 | 24 | 40 | 0 | - | 650/670 | CPIII 40 RS | CP V | SUPER PLASTIFICANTE | PATIO K - TANQUES RA500TN/ RA501TN/ RA502TN/ RA503TN | FORTANKS | 01 | Gean | 2023-11-11 | 14:55 | 14:41 | X | 9:40 | 44.01 | 43.7 | 10:00 | 83 | 83.86 | [19 empty] | 4 | 4 | 4 | 4 | VALE | 2023-11-12
781 | 401 | PN-225(D1aD9) / PE-183(C) | 6 | 40 | 24 | 40 | 0 | - | 660/660 | CPIII 40 RS | CP V | SUPER PLASTIFICANTE | PATIO K - TANQUES RA500TN/ RA501TN/ RA502TN/ RA503TN | FORTANKS | 02 | Gean | 2023-11-11 | 15:25 | 15:11 | X | 9:40 | 49.95 | 45.8 | 10:00 | 87.28 | 89.09 | [19 empty] | 4 | 4 | 4 | 4 | VALE | 2023-11-12
782 | 402 | PN-110(E1) 50% / PN-116(E1) / PN-118(E1) | 7 | 40 | 24 | 40 | 0 | - | 660/660 | CPIII 40 RS | CP V | SUPER PLASTIFICANTE | PATIO K - TANQUES RA500TN/ RA501TN/ RA502TN/ RA503TN | FORTANKS | 01 | Gean | 2023-11-14 | 9:55 | 9:41 | X | 12:00 | 27.56 | 25.46 | 10:00 | 76.82 | 77.53 | [19 empty] | 4 | 4 | 4 | 3 | VALE | 2023-11-15
783 | 403 | PN-110(E1) 50%/ PN-107(E1) / PN-106(T1) | 7 | 40 | 24 | 40 | 0 | - | 670/660 | CPIII 40 RS | CP V | SUPER PLASTIFICANTE | PATIO K - TANQUES RA500TN/ RA501TN/ RA502TN/ RA503TN | FORTANKS | 02 | Gean | 2023-11-14 | 10:20 | 10:06 | X | 9:30 | 29.22 | 26.86 | 10:00 | 76.49 | 74.87 | [19 empty] | 4 | 4 | 3 | 4 | VALE | 2023-11-15
784 | 404 | PN-100(T1) / PN-103(T1) | 6 | 40 | 24 | 40 | 0 | - | 670/670 | CPIII 40 RS | CP V | SUPER PLASTIFICANTE | PATIO K - TANQUES RA500TN/ RA501TN/ RA502TN/ RA503TN | FORTANKS | 01 | Gean | 2023-11-14 | 10:40 | 10:26 | X | 9:30 | 31.36 | 28.57 | 10:00 | 86.77 | 85.67 | [19 empty] | 4 | 4 | 4 | 4 | VALE | 2023-11-15
785 | 405 | PE-112(A) / PE-78 (B) | 6 | 40 | 24 | 40 | 0 | - | 660/650 | CPIII 40 RS | CP V | SUPER PLASTIFICANTE | PATIO K - TANQUES RA500TN/ RA501TN/ RA502TN/ RA503TN | FORTANKS | 02 | Gean | 2023-11-14 | 11:30 | 11:16 | X | 9:40 | 31.47 | 32.89 | 10:00 | 85.94 | 86.13 | [19 empty] | 4 | 4 | 4 | 4 | VALE | 2023-11-15
786 | 406 | PE-270(D1aD9) / PE-251(C) / PN-268(T1) 50% | 7 | 40 | 24 | 40 | 0 | - | 650/660 | CPIII 40 RS | CP V | SUPER PLASTIFICANTE | PATIO K - TANQUES RA500TN/ RA501TN/ RA502TN/ RA503TN | FORTANKS | 01 | Gean | 2023-11-15 | 13:40 | 13:26 | X | 13:50 | 31.25 | 33.19 | 10:00 | 81.95 | 85.98 | [19 empty] | 4 | 4 | 4 | 4 | VALE | 2023-11-16
787 | 407 | PN-268(T1) 50%/ PN-271(T1) / PN-243(T1) | 6 | 40 | 24 | 40 | 0 | - | 680/660 | CPIII 40 RS | CP V | SUPER PLASTIFICANTE | PATIO K - TANQUES RA500TN/ RA501TN/ RA502TN/ RA503TN | FORTANKS | 02 | Gean | 2023-11-15 | 14:10 | 13:56 | X | 13:50 | 28.88 | 30.45 | 10:00 | 86.39 | 87.29 | [19 empty] | 4 | 4 | 4 | 4 | VALE | 2023-11-16
788 | 408 | PN-246(E1) / PN-252(E1) | 6 | 40 | 24 | 40 | 0 | - | 660/660 | CPIII 40 RS | CP V | SUPER PLASTIFICANTE | PATIO K - TANQUES RA500TN/ RA501TN/ RA502TN/ RA503TN | FORTANKS | 01 | Gean | 2023-11-15 | 14:40 | 14:26 | X | 13:50 | 26.78 | 26.76 | 10:00 | 84.16 | 89.86 | [19 empty] | 4 | 4 | 3 | 4 | VALE | 2023-11-16
789 | 409 | PN-254(E1) / PN-257(E1) | 4.5 | 40 | 24 | 40 | 0 | - | 650/650 | CPIII 40 RS | CP V | SUPER PLASTIFICANTE | PATIO K - TANQUES RA500TN/ RA501TN/ RA502TN/ RA503TN | FORTANKS | 02 | Gean | 2023-11-15 | 15:25 | 15:11 | X | 13:50 | 28.92 | 25.23 | 10:00 | 85.91 | 86.13 | [19 empty] | 4 | 4 | 4 | 4 | VALE | 2023-11-16
790 | 410 | PN-122(E1) 50% / PN-124(E1) / PN-125(E1) | 7 | 40 | 24 | 40 | 0 | - | 660/660 | CPIII 40 RS | CP V | SUPER PLASTIFICANTE | PATIO K - TANQUES RA500TN/ RA501TN/ RA502TN/ RA503TN | FORTANKS | 01 | Gean | 2023-11-17 | 13:00 | 12:46 | X | 7:30 | 60.6 | 62.67 | 10:00 | 83.72 | 82.31 | [19 empty] | 4 | 4 | 4 | 3 | VALE | 2023-11-18
791 | 411 | PN-122(E1) 50% / PN-121(E1)/ PN-123(T1) | 7 | 40 | 24 | 40 | 0 | - | 660/670 | CPIII 40 RS | CP V | SUPER PLASTIFICANTE | PATIO K - TANQUES RA500TN/ RA501TN/ RA502TN/ RA503TN | FORTANKS | 02 | Gean | 2023-11-17 | 13:30 | 13:16 | X | 7:30 | 73.92 | 76.15 | 10:00 | 87.09 | 88.79 | [19 empty] | 4 | 4 | 4 | 3 | VALE | 2023-11-18
792 | 412 | PN-109(T1) / PN-120(T1) | 6 | 40 | 24 | 40 | 0 | - | 650/660 | CPIII 40 RS | CP V | SUPER PLASTIFICANTE | PATIO K - TANQUES RA500TN/ RA501TN/ RA502TN/ RA503TN | FORTANKS | 01 | Gean | 2023-11-17 | 14:30 | 14:16 | X | 7:30 | 76.3 | 75.13 | 10:00 | 86.49 | 86.38 | [19 empty] | 4 | 4 | 4 | 3 | VALE | 2023-11-18
793 | 413 | PE-102(D1aD9) / PE-96(D1aD9) | 6 | 40 | 24 | 40 | 0 | - | 660/660 | CPIII 40 RS | CP V | SUPER PLASTIFICANTE | PATIO K - TANQUES RA500TN/ RA501TN/ RA502TN/ RA503TN | FORTANKS | 02 | Gean | 2023-11-17 | 15:00 | 14:46 | X | 7:30 | 77.53 | 74.93 | 10:00 | 86.63 | 88.46 | [19 empty] | 3 | 4 | 4 | 4 | VALE | 2023-11-18
794 | 414 | PN-267(E1) / PN-264(E1) / PN-261(E1) 50% | 7 | 40 | 24 | 40 | 0 | - | 650/650 | CPIII 40 RS | CP V | SUPER PLASTIFICANTE | PATIO K - TANQUES RA500TN/ RA501TN/ RA502TN/ RA503TN | FORTANKS | 01 | Gean | 2023-11-22 | 9:50 | 9:36 | X | 11:30 | 43.83 | 43.62 | 10:00 | 87.05 | 86.03 | [19 empty] | 4 | 4 | 4 | 4 | VALE | 2023-11-23
795 | 415 | PN-261(E1) 50% / PN-258(E1) / PN-260(E1) | 7 | 40 | 24 | 40 | 0 | - | 660/660 | CPIII 40 RS | CP V | SUPER PLASTIFICANTE | PATIO K - TANQUES RA500TN/ RA501TN/ RA502TN/ RA503TN | FORTANKS | 02 | Gean | 2023-11-22 | 9:40 | 9:26 | X | 11:30 | 43.63 | 43.3 | 10:00 | 86.27 | 86.87 | [19 empty] | 4 | 4 | 4 | 3 | VALE | 2023-11-23
796 | 416 | PN-147(T2) / PN-145(E2) | 6 | 40 | 24 | 40 | 0 | - | 660/660 | CPIII 40 RS | CP V | SUPER PLASTIFICANTE | PATIO K - TANQUES RA500TN/ RA501TN/ RA502TN/ RA503TN | FORTANKS | 01 | Gean | 2023-11-22 | 11:05 | 10:51 | X | 11:30 | 43.33 | 46.31 | 10:00 | 86.02 | 88.11 | [19 empty] | 4 | 4 | 4 | 4 | VALE | 2023-11-23
797 | 417 | PE-180(D1aD9) / PE-146(D1aD9) | 6 | 40 | 24 | 40 | 0 | - | 670/680 | CPIII 40 RS | CP V | SUPER PLASTIFICANTE | PATIO K - TANQUES RA500TN/ RA501TN/ RA502TN/ RA503TN | FORTANKS | 02 | Gean | 2023-11-22 | 11:10 | 10:56 | X | 11:30 | 36.44 | 36.64 | 10:00 | 86.69 | 85.36 | [19 empty] | 4 | 4 | 4 | 4 | VALE | 2023-11-23
798 | 418 | PN-129(T1) 50% / PE-108(D1aD9) / PE-119(D1aD9) | 7 | 40 | 24 | 40 | 0 | - | 660/650 | CPIII 40 RS | CP V | SUPER PLASTIFICANTE | PATIO K - TANQUES RA500TN/ RA501TN/ RA502TN/ RA503TN | FORTANKS | 01 | Gean | 2023-11-25 | 9:30 | 9:16 | X | 7:30 | 57.55 | 59.04 | 10:00 | 83.54 | 85.08 | [19 empty] | 4 | 4 | 4 | 4 | VALE | 2023-11-26
799 | 419 | PN-129(T1) 50%/ PN-132(T1) / PN-135(T1) | 7 | 40 | 24 | 40 | 0 | - | 660/670 | CPIII 40 RS | CP V | SUPER PLASTIFICANTE | PATIO K - TANQUES RA500TN/ RA501TN/ RA502TN/ RA503TN | FORTANKS | 02 | Gean | 2023-11-25 | 9:50 | 9:36 | X | 7:30 | 58.43 | 61.46 | 10:00 | 86.41 | 86.45 | [19 empty] | 4 | 4 | 4 | 4 | VALE | 2023-11-26
800 | 420 | PN-136(E1) / PN-128(E1) | 6 | 40 | 24 | 40 | 0 | - | 670/660 | CPIII 40 RS | CP V | SUPER PLASTIFICANTE | PATIO K - TANQUES RA500TN/ RA501TN/ RA502TN/ RA503TN | FORTANKS | 01 | Gean | 25/11/23023 | 11:00 | 10:46 | X | 7:30 | 69.73 | 69.6 | 10:00 | 85.87 | 86.84 | [19 empty] | 3 | 3 | 4 | 4 | VALE | #VALUE!
801 | 421 | PN-131(E1) / PN-133(E1) | 7 | 40 | 24 | 40 | 0 | - | 670/670 | CPIII 40 RS | CP V | SUPER PLASTIFICANTE | PATIO K - TANQUES RA500TN/ RA501TN/ RA502TN/ RA503TN | FORTANKS | 02 | Gean | 2023-11-25 | 11:50 | 11:36 | X | 7:30 | 55.6 | 56 | 10:00 | 86.31 | 86.23 | [19 empty] | 4 | 4 | 4 | 4 | VALE | 2023-11-26
802 | 422 | PE-248(A) / PE-214(B) / PN-215(T2) 50% | 7 | 40 | 24 | 40 | 0 | - | 660/660 | CPIII 40 RS | CP V | SUPER PLASTIFICANTE | PATIO K - TANQUES RA500TN/ RA501TN/ RA502TN/ RA503TN | FORTANKS | 01 | Gean | 2023-11-28 | 13:30 | 13:16 | X | 7:30 | 50.42 | 50.78 | 10:00 | 84.47 | 84.19 | [19 empty] | 4 | 4 | 4 | 4 | VALE | 2023-11-29
803 | 423 | PN-215(T2) 50% / PN213(E2) / PN-179(T3) | 7 | 40 | 24 | 40 | 0 | - | 670/660 | CPIII 40 RS | CP V | SUPER PLASTIFICANTE | PATIO K - TANQUES RA500TN/ RA501TN/ RA502TN/ RA503TN | FORTANKS | 02 | Gean | 2023-11-28 | 13:50 | 13:36 | X | 13:50 | 49.2 | 51.24 | 10:00 | 86.98 | 85.56 | [19 empty] | 4 | 4 | 4 | 4 | VALE | 2023-11-29
804 | 424 | PN-182(T4) / PN-185(T4) | 6 | 40 | 24 | 40 | 0 | - | 650/650 | CPIII 40 RS | CP V | SUPER PLASTIFICANTE | PATIO K - TANQUES RA500TN/ RA501TN/ RA502TN/ RA503TN | FORTANKS | 01 | Gean | 2023-11-28 | 15:00 | 14:46 | X | 7:30 | 55.16 | 54.89 | 10:00 | 84 | 82.45 | [19 empty] | 1 | 4 | 4 | 4 | VALE | 2023-11-29
805 | 425 | PN-269(E1) / PN-272(E1) | 5 | 40 | 24 | 40 | 0 | - | 650/660 | CPIII 40 RS | CP V | SUPER PLASTIFICANTE | PATIO K - TANQUES RA500TN/ RA501TN/ RA502TN/ RA503TN | FORTANKS | 02 | Gean | 2023-11-28 | 16:00 | 15:46 | X | 7:30 | 53.04 | 52 | 10:00 | 86.27 | 85.7 | [19 empty] | 4 | 4 | 4 | 4 | VALE | 2023-11-29
806 | 426 | PF-31(F1) | 4 | 40 | 24 | 40 | 0 | - | 660/660 | CPIII 40 RS | CP V | SUPER PLASTIFICANTE | PATIO K - TANQUES RA500TN/ RA501TN/ RA502TN/ RA503TN | FORTANKS | 01 | Gean | 2023-12-02 | 13:00 | 12:46 | X | 7:30 | 55.34 | 55.58 | 10:00 | 84.36 | 84.81 | [19 empty] | 4 | 4 | 4 | 4 | VALE | 2023-12-03
807 | 427 | PF-62(F1) | 3.5 | 40 | 24 | 40 | 0 | - | 660/650 | CPIII 40 RS | CP V | SUPER PLASTIFICANTE | PATIO K - TANQUES RA500TN/ RA501TN/ RA502TN/ RA503TN | FORTANKS | 01 | Gean | 2023-12-02 | 13:50 | 13:36 | X | 7:30 | 54.93 | 58.65 | 10:00 | 84.71 | 84.44 | [19 empty] | 4 | 4 | 4 | 3 | VALE | 2023-12-03
808 | 428 | PF-99(F1) / PF-130(F1) | 7.5 | 40 | 24 | 40 | 0 | - | 660/660 | CPIII 40 RS | CP V | SUPER PLASTIFICANTE | PATIO K - TANQUES RA500TN/ RA501TN/ RA502TN/ RA503TN | FORTANKS | 01 | Gean | 2023-12-06 | 9:00 | 8:46 | X | 14:00 | 27.04 | 27.42 | 10:00 | 85.72 | 84.41 | [19 empty] | 4 | 3 | 4 | 3 | VALE | 2023-12-07
809 | 429 | PN-247(T3) / PN-250(T4) | 6 | 40 | 24 | 40 | 0 | - | 650/650 | CPIII 40 RS | CP V | SUPER PLASTIFICANTE | PATIO K - TANQUES RA500TN/ RA501TN/ RA502TN/ RA503TN | FORTANKS | 01 | Gean | 2023-12-11 | 14:30 | 14:16 | X | 14:00 | 31.64 | 32.88 | 10:00 | 87.05 | 88.46 | [19 empty] | 4 | 4 | 4 | 4 | VALE | 2023-12-12
810 | 430 | PN-181(E2) / PN-249(E2) | 6 | 40 | 24 | 40 | 0 | - | 660/660 | CPIII 40 RS | CP V | SUPER PLASTIFICANTE | PATIO K - TANQUES RA500TN/ RA501TN/ RA502TN/ RA503TN | FORTANKS | 02 | Gean | 2023-12-11 | 15:10 | 14:56 | X | 14:00 | 33.4 | 31.11 | 10:00 | 86.03 | 86.84 | [19 empty] | 4 | 4 | 4 | 3 | VALE | 2023-12-12
811 | 431 | PN-220(T7) / PN-253(T4) | 5 | 40 | 24 | 40 | 0 | - | 660/670 | CPIII 40 RS | CP V | SUPER PLASTIFICANTE | PATIO K - TANQUES RA500TN/ RA501TN/ RA502TN/ RA503TN | FORTANKS | 01 | Gean | 2023-12-11 | 16:10 | 15:56 | X | 14:00 | 26.9 | 27.71 | 10:00 | 86.25 | 84.87 | [19 empty] | 4 | 4 | 3 | 4 | VALE | 2023-12-12
812 | 432 | PN-117(T4) / PN-114(T4) / PN-113(E2) 50% | 7 | 40 | 24 | 40 | 0 | - | 650/660 | CPIII 40 RS | CP V | SUPER PLASTIFICANTE | PATIO K - TANQUES RA500TN/ RA501TN/ RA502TN/ RA503TN | FORTANKS | 01 | Gean | 2023-12-14 | 9:00 | 8:46 | X | 13:00 | 31.77 | 35.23 | 10:00 | 84.31 | 84.91 | [19 empty] | 4 | 4 | 4 | 4 | VALE | 2023-12-15
813 | 433 | PN-113(E2) 50% / PN-126(T1) / PN-111(T3) | 6 | 40 | 24 | 40 | 0 | - | 660/660 | CPIII 40 RS | CP V | SUPER PLASTIFICANTE | PATIO K - TANQUES RA500TN/ RA501TN/ RA502TN/ RA503TN | FORTANKS | 02 | Gean | 2023-12-14 | 9:20 | 9:06 | X | 13:00 | 34.71 | 34.72 | 10:00 | 86.83 | 85.75 | [19 empty] | 4 | 4 | 4 | 4 | VALE | 2023-12-15
814 | 434 | PN-77(E2) / PN-79(T2) | 6 | 40 | 24 | 40 | 0 | - | 660/670 | CPIII 40 RS | CP V | SUPER PLASTIFICANTE | PATIO K - TANQUES RA500TN/ RA501TN/ RA502TN/ RA503TN | FORTANKS | 01 | Gean | 2023-12-14 | 11:10 | 10:56 | X | 11:10 | 28.59 | 29.42 | 10:00 | 85.08 | 83.49 | [19 empty] | 4 | 4 | 4 | 4 | VALE | 2023-12-15
815 | 435 | PE-127(D1aD9) / PE-134(D1aD9) | 6 | 40 | 24 | 40 | 0 | - | 650/660 | CPIII 40 RS | CP V | SUPER PLASTIFICANTE | PATIO K - TANQUES RA500TN/ RA501TN/ RA502TN/ RA503TN | FORTANKS | 02 | Gean | 2023-12-14 | 11:40 | 11:26 | X | 13:00 | 30.91 | 30.24 | 10:00 | 85.42 | 84.69 | [19 empty] | 4 | 4 | 1 | 3 | VALE | 2023-12-15
816 | 436 | PF-167(F1) / PF-198(F1) | 7.5 | 40 | 24 | 40 | 0 | - | 650/650 | CPIII 40 RS | CP V | SUPER PLASTIFICANTE | PATIO K - TANQUES RA500TN/ RA501TN/ RA502TN/ RA503TN | FORTANKS | 01 | Gean | 2023-12-18 | 15:00 | 14:46 | X | 13:12 | 27.6 | 28.84 | 10:00 | 86.88 | 86.3 | [19 empty] | 4 | 2 | 4 | 4 | VALE | 2023-12-19
817 | 437 | PF-235(F1) / PF-266(F1) | 7.5 | 40 | 24 | 40 | 0 | - | 650/650 | CPIII 40 RS | CP V | SUPER PLASTIFICANTE | PATIO K - TANQUES RA500TN/ RA501TN/ RA502TN/ RA503TN | FORTANKS | 01 | Gean | 2023-12-21 | 15:00 | 14:46 | X | 15:00 | 34.45 | 33.34 | 10:00 | 81.13 | 80 | [19 empty] | 4 | 4 | 4 | 4 | VALE | 2023-12-22
0001 | BM01 | Caixa de Passgem - CP-06 | 4.5 | 40 | 0 | 40 | 0 | - | 650/650 | CPIII 40 RS | CP V | SUPER PLASTIFICANTE | PREBMOL | FORTANKS | 01 | Gean | 2024-03-07 | 15:50 | 15:36 | X | [30 empty] | 2024-03-08
0002 | BM02 | Caixa de Passgem - CP-06 - COMPLEMENTO | 1.5 | 40 | 0 | 40 | 0 | - | 650/650 | CPIII 40 RS | CP V | SUPER PLASTIFICANTE | PREBMOL | FORTANKS | 01 | Gean | 2024-03-08 | 10:20 | 10:06 | X | [30 empty] | 2024-03-09
0003 | BM03 | Caixa de Passagem CP-05/ TP-06 | 5.5 | 40 | 0 | 40 | 0 | - | 640/650 | CPIII 40 RS | CP V | SUPER PLASTIFICANTE | PREBMOL | FORTANKS | 01 | Gean | 2024-03-12 | 14:00 | 13:46 | X | [30 empty] | 2024-03-13
0004 | BM04 | Caixa de Passagem CI-01 1° etapa/ Tampa da caixa TP05 | 2.5 | 40 | 0 | 40 | 0 | - | 660/660 | CPIII 40 RS | CP V | SUPER PLASTIFICANTE | PREBMOL | FORTANKS | 01 | Gean | 2024-03-13 | 15:00 | 14:46 | x | [30 empty] | 2024-03-14
0005 | BM05 | Caixa de Passagem CP-02 / Tampa da Caixa TP-02 | 5 | 40 | 0 | 40 | 0 | - | 650/650 | CPIII 40 RS | CP V | SUPER PLASTIFICANTE | PREBMOL | FORTANKS | 01 | Gean | 2024-03-14 | 15:00 | 14:46 | x | [30 empty] | 2024-03-15
818 | 438 | PN-04(P) | 8.15 | 40 | 24 | 40 | 0 | - | 650/650 | CPIII 40 RS | CP V | SUPER PLASTIFICANTE | EFLUENTE TRATADO - TANQUE RA600TN | FORTANKS | 1 | Gean | 2024-03-15 | 8:50 | 8:36 | X | 9:30 | 44.05 | 45.33 | 11:00 | 83.22 | 84.88 | [19 empty] | 4 | 4 | 3 | 4 | VALE | 2024-03-16
819 | 439 | PN-03(P) | 8.15 | 40 | 24 | 40 | 0 | - | 650/660 | CPIII 40 RS | CP V | SUPER PLASTIFICANTE | EFLUENTE TRATADO - TANQUE RA600TN | FORTANKS | 02 | Gean | 2024-03-15 | 9:10 | 8:56 | X | 9:30 | 38.85 | 39.99 | 11:00 | 86.47 | 87.54 | [19 empty] | 5 | 3 | 4 | 4 | VALE | 2024-03-16
820 | 440 | PN-02(P) | 8.15 | 40 | 24 | 40 | 0 | - | 650/660 | CPIII 40 RS | CP V | SUPER PLASTIFICANTE | EFLUENTE TRATADO - TANQUE RA600TN | FORTANKS | 01 | Gean | 2024-03-15 | 10:50 | 10:36 | X | 9:30 | 38.86 | 39.53 | 11:00 | 86.35 | 87.16 | [19 empty] | 4 | 5 | 4 | 4 | VALE | 2024-03-16
821 | 441 | PN-01(P) | 8.15 | 40 | 24 | 40 | 0 | - | 660/660 | CPIII 40 RS | CP V | SUPER PLASTIFICANTE | EFLUENTE TRATADO - TANQUE RA600TN | FORTANKS | 02 | Gean | 2024-03-15 | 9:30 | 9:16 | X | 9:30 | 28.69 | 32.66 | 11:00 | 84.9 | 86.42 | [19 empty] | 4 | 4 | 4 | 4 | VALE | 2024-03-16
822 | 442 | PN-01/PN-02/PN-03/PN-04 - VIGAS INTERNAS | 1 | 40 | 24 | 40 | 0 | - | 650/660 | CPIII 40 RS | CP V | SUPER PLASTIFICANTE | EFLUENTE TRATADO - TANQUE RA600TN | FORTANKS | 01 | Gean | 2024-03-15 | 9:30 | 9:16 | X | 9:30 | 24.22 | 23.25 | 11:00 | 86.65 | 88.47 | [19 empty] | 4 | 3 | 4 | 4 | VALE | 2024-03-16
0006 | BM06 | Caixa Passagem - CI-01 2° Etapa Caixa Passagem - CI-02 1° Etapa Tampa de Caixa - TPC1 | 5 | 40 | 24 | 40 | 0 | - | 640/650 | CPIII 40 RS | CP V | SUPER PLASTIFICANTE | PREBMOL | FORTANKS | 01 | Gean | 2024-03-22 | 9:00 | 8:46 | X | [30 empty] | 2024-03-23
823 | 443 | PN-08(P) | 8.15 | 40 | 24 | 40 | 0 | - | 650/650 | CPIII 40 RS | CP V | SUPER PLASTIFICANTE | EFLUENTE TRATADO - TANQUE RA600TN | FORTANKS | 01 | Gean | 2024-03-22 | 14:32 | 14:18 | X | 10:45 | 36.72 | 37 | 10:30 | 85.1 | 85 | [19 empty] | 4 | 3 | 4 | 4 | VALE | 2024-03-23
824 | 444 | PN-07(P) | 8.15 | 40 | 24 | 40 | 0 | - | 650/660 | CPIII 40 RS | CP V | SUPER PLASTIFICANTE | EFLUENTE TRATADO - TANQUE RA600TN | FORTANKS | 02 | Gean | 2024-03-22 | 15:00 | 14:46 | X | 10:45 | 31.36 | 30.54 | 10:30 | 85.87 | 86.46 | [19 empty] | 4 | 3 | 4 | 4 | VALE | 2024-03-23
825 | 445 | PN-06(P) | 8.15 | 40 | 24 | 40 | 0 | - | 660/660 | CPIII 40 RS | CP V | SUPER PLASTIFICANTE | EFLUENTE TRATADO - TANQUE RA600TN | FORTANKS | 01 | Gean | 2024-03-22 | 15:45 | 15:31 | X | 10:45 | 35.36 | 32.56 | 10:30 | 85.42 | 86.2 | [19 empty] | 3 | 4 | 4 | 4 | VALE | 2024-03-23
826 | 446 | PN-05(P) | 8.15 | 40 | 24 | 40 | 0 | - | 670/670 | CPIII 40 RS | CP V | SUPER PLASTIFICANTE | EFLUENTE TRATADO - TANQUE RA600TN | FORTANKS | 02 | Gean | 2024-03-22 | 16:32 | 16:18 | X | 10:45 | 25.57 | 24.25 | 10:30 | 86.28 | 86.16 | [19 empty] | 4 | 4 | 4 | 4 | VALE | 2024-03-23
827 | 447 | PN-05/PN-06/PN-07/PN-08 - VIGAS INTERNAS | 1 | 40 | 24 | 40 | 0 | - | 650/650 | CPIII 40 RS | CP V | SUPER PLASTIFICANTE | EFLUENTE TRATADO - TANQUE RA600TN | FORTANKS | 01 | Gean | 2024-03-22 | 19:30 | 19:16 | X | 10:45 | 22.08 | 23.25 | 10:30 | 66.41 | 70.86 | [19 empty] | 4 | 3 | 4 | 4 | VALE | 2024-03-23
828 | 448 | PN-12(P) | 8.15 | 40 | 24 | 40 | 0 | - | 650/660 | CPIII 40 RS | CP V | SUPER PLASTIFICANTE | EFLUENTE TRATADO - TANQUE RA600TN | FORTANKS | 01 | Gean | 2024-03-25 | 13:00 | 12:46 | X | 8:30 | 32.5 | 32.64 | 10:00 | 85.34 | 83.59 | [19 empty] | 5 | 4 | 4 | 4 | VALE | 2024-03-26
829 | 449 | PN-11(P) | 8.15 | 40 | 24 | 40 | 0 | - | 660/670 | CPIII 40 RS | CP V | SUPER PLASTIFICANTE | EFLUENTE TRATADO - TANQUE RA600TN | FORTANKS | 02 | Gean | 2024-03-25 | 13:30 | 13:16 | X | 8:30 | 30.7 | 30.85 | 10:00 | 85.98 | 86.25 | [19 empty] | 3 | 4 | 4 | 4 | VALE | 2024-03-26
830 | 450 | PN-10(P) | 8.15 | 40 | 24 | 40 | 0 | - | 660/660 | CPIII 40 RS | CP V | SUPER PLASTIFICANTE | EFLUENTE TRATADO - TANQUE RA600TN | FORTANKS | 01 | Gean | 2024-03-25 | 14:35 | 14:21 | X | 8:30 | 25.54 | 27.64 | 10:00 | 86.28 | 85.83 | [19 empty] | 4 | 3 | 4 | 4 | VALE | 2024-03-26
831 | 451 | PN-09(P) | 8.15 | 40 | 24 | 40 | 0 | - | 650/650 | CPIII 40 RS | CP V | SUPER PLASTIFICANTE | EFLUENTE TRATADO - TANQUE RA600TN | FORTANKS | 02 | Gean | 2024-03-25 | 15:50 | 15:36 | X | 9:00 | 25.66 | 25.36 | 10:00 | 85.14 | 86.73 | [19 empty] | 4 | 4 | 4 | 4 | VALE | 2024-03-26
832 | 452 | PN-09/PN10/PN-11/PN-12 - VIGAS INTERNAS | 1 | 40 | 24 | 40 | 0 | - | 650/650 | CPIII 40 RS | CP V | SUPER PLASTIFICANTE | EFLUENTE TRATADO - TANQUE RA600TN | FORTANKS | 01 | Gean | 2024-03-25 | 19:00 | 18:46 | X | 9:30 | 10.75 | 11.07 | 10:00 | 86.5 | 85.68 | [19 empty] | 3 | 4 | 4 | 4 | VALE | 2024-03-26
833 | 453 | PN-17(P) | 8.15 | 40 | 24 | 40 | 0 | - | 650/650 | CPIII 40 RS | CP V | SUPER PLASTIFICANTE | EFLUENTE TRATADO - TANQUE RA600TN | FORTANKS | 01 | Gean | 2024-03-27 | 10:00 | 9:46 | X | 9:00 | 36.98 | 37.34 | 10:00 | 88.75 | 89.5 | [19 empty] | 4 | 4 | 4 | 4 | VALE | 2024-03-28
834 | 454 | PN-16(P) | 8.15 | 40 | 24 | 40 | 0 | - | 660/660 | CPIII 40 RS | CP V | SUPER PLASTIFICANTE | EFLUENTE TRATADO - TANQUE RA600TN | FORTANKS | 02 | Gean | 2024-03-27 | 11:00 | 10:46 | X | 9:00 | 36.6 | 36.61 | 10:00 | 88.95 | 86.72 | [19 empty] | 4 | 4 | 4 | 4 | VALE | 2024-03-28
835 | 455 | PN-15(P) | 8.15 | 40 | 24 | 40 | 0 | - | 660/650 | CPIII 40 RS | CP V | SUPER PLASTIFICANTE | EFLUENTE TRATADO - TANQUE RA600TN | FORTANKS | 01 | Gean | 2024-03-27 | 11:30 | 11:16 | X | 9:00 | 26.94 | 25.39 | 10:00 | 88.71 | 87.16 | [19 empty] | 5 | 4 | 4 | 4 | VALE | 2024-03-28
836 | 456 | PN-14(P) | 8.15 | 40 | 24 | 40 | 0 | - | 660/660 | CPIII 40 RS | CP V | SUPER PLASTIFICANTE | EFLUENTE TRATADO - TANQUE RA600TN | FORTANKS | 02 | Gean | 2024-03-27 | 12:00 | 11:46 | X | 9:00 | 31.3 | 32.18 | 10:00 | 87.27 | 86.46 | [19 empty] | 4 | 3 | 0 | 0 | VALE | 2024-03-28
837 | 457 | PN-14/PN-15/PN-16/PN-16 - VIGAS INTERNAS | 1 | 40 | 24 | 40 | 0 | - | 660/650 | CPIII 40 RS | CP V | SUPER PLASTIFICANTE | EFLUENTE TRATADO - TANQUE RA600TN | FORTANKS | 01 | Gean | 2024-04-27 | 16:00 | 15:46 | X | 9:00 | 15.3 | 15.57 | 10:00 | 86.62 | 85.83 | [19 empty] | 4 | 4 | 4 | 4 | VALE | 2024-04-28
0007 | BM07 | Caixa - P07 / Tampa de Caixa - TPC1 | 3 | 40 | 0 | 40 | 0 | - | 650/670 | CPIII 40 RS | CP V | SUPER PLASTIFICANTE | PREBMOL | FORTANKS | 01 | Gean | 2024-03-27 | 15:30 | 15:16 | x | [30 empty] | 2024-03-28
0008 | BM08 | Caixa - P-05 / CI-03/ CI-04 | 6 | 40 | 0 | 40 | 0 | - | 640/650 | CPIII 40 RS | CP V | SUPER PLASTIFICANTE | PREBMOL | FORTANKS | 01 | Gean | 2024-04-01 | 14:10 | 13:56 | X | [30 empty] | 2024-04-02
838 | 458 | PN-21(P) | 8.15 | 40 | 24 | 40 | 0 | - | 670/670 | CPIII 40 RS | CP V | SUPER PLASTIFICANTE | EFLUENTE TRATADO - TANQUE RA600TN | FORTANKS | 01 | Gean | 2024-04-02 | 13:10 | 12:56 | X | 13:00 | 26.05 | 25.64 | 10:00 | 86.38 | 85.84 | [19 empty] | 4 | 4 | 4 | 4 | VALE | 2024-04-03
839 | 459 | PN-20(P) | 8.15 | 40 | 24 | 40 | 0 | - | 650/660 | CPIII 40 RS | CP V | SUPER PLASTIFICANTE | EFLUENTE TRATADO - TANQUE RA600TN | FORTANKS | 02 | Gean | 2024-04-02 | 13:40 | 13:26 | X | 13:00 | 33.3 | 32.91 | 10:00 | 86.28 | 86.85 | [19 empty] | 4 | 3 | 4 | 4 | VALE | 2024-04-03
840 | 460 | PN-19(P) | 8.15 | 40 | 24 | 40 | 0 | - | 660/660 | CPIII 40 RS | CP V | SUPER PLASTIFICANTE | EFLUENTE TRATADO - TANQUE RA600TN | FORTANKS | 01 | Gean | 2024-04-02 | 14:30 | 14:16 | X | 13:00 | 30.93 | 30 | 10:00 | 86.44 | 85.92 | [19 empty] | 4 | 4 | 4 | 4 | VALE | 2024-04-03
841 | 461 | PN-18(P) | 8.15 | 40 | 24 | 40 | 0 | - | 650/660 | CPIII 40 RS | CP V | SUPER PLASTIFICANTE | EFLUENTE TRATADO - TANQUE RA600TN | FORTANKS | 02 | Gean | 2024-04-02 | 15:20 | 15:06 | X | 13:00 | 27.22 | 27.77 | 10:00 | 88.27 | 87.35 | [19 empty] | 4 | 4 | 4 | 4 | VALE | 2024-04-03
842 | 462 | PN-18/PN-19/PN-20/PN-21 - VIGAS INTERNAS | 8.15 | 40 | 24 | 40 | 0 | - | 660/660 | CPIII 40 RS | CP V | SUPER PLASTIFICANTE | EFLUENTE TRATADO - TANQUE RA600TN | FORTANKS | 01 | Gean | 2024-04-02 | 18:00 | 17:46 | X | 13:00 | 23.83 | 23.5 | 10:00 | 86.65 | 86.34 | [19 empty] | 4 | 4 | 4 | 4 | VALE | 2024-04-03
843 | 463 | PN-25(P) | 8.15 | 40 | 24 | 40 | 0 | - | 650/660 | CPIII 40 RS | CP V | SUPER PLASTIFICANTE | EFLUENTE TRATADO - TANQUE RA600TN | FORTANKS | 01 | Gean | 2024-04-05 | 8:45 | 8:31 | X | 8:55 | 38.22 | 38.61 | 10:00 | 86.77 | 85.67 | [19 empty] | 4 | 4 | 4 | 4 | VALE | 2024-04-06
844 | 464 | PN-24(P) | 8.15 | 40 | 24 | 40 | 0 | - | 660/660 | CPIII 40 RS | CP V | SUPER PLASTIFICANTE | EFLUENTE TRATADO - TANQUE RA600TN | FORTANKS | 02 | Gean | 2024-04-05 | 9:10 | 8:56 | X | 8:55 | 41.5 | 40.62 | 10:00 | 86.69 | 84.82 | [19 empty] | 4 | 4 | 4 | 4 | VALE | 2024-04-06
845 | 465 | PN-23(P) | 8.15 | 40 | 24 | 40 | 0 | - | 660/670 | CPIII 40 RS | CP V | SUPER PLASTIFICANTE | EFLUENTE TRATADO - TANQUE RA600TN | FORTANKS | 01 | Gean | 2024-04-05 | 10:00 | 9:46 | X | 8:55 | 42.24 | 40.87 | 10:00 | 86.74 | 87.16 | [19 empty] | 4 | 4 | 4 | 4 | VALE | 2024-04-06
846 | 466 | PN-22(P) | 8.15 | 40 | 24 | 40 | 0 | - | 660/660 | CPIII 40 RS | CP V | SUPER PLASTIFICANTE | EFLUENTE TRATADO - TANQUE RA600TN | FORTANKS | 02 | Gean | 2024-04-05 | 11:00 | 10:46 | X | 8:55 | 37.06 | 35.23 | 10:00 | 86.09 | 85.91 | [19 empty] | 4 | 4 | 4 | 4 | VALE | 2024-04-06
847 | 467 | PN-22/ PN-23/ PN-24/ PN-25 - VIGAS INTERNAS | 4 | 40 | 0 | 40 | 0 | - | 670/660 | CPIII 40 RS | CP V | SUPER PLASTIFICANTE | EFLUENTE TRATADO - TANQUE RA600TN | FORTANKS | 01 | Gean | 2024-04-05 | 15:00 | 14:46 | X | 8:55 | 17.26 | 16.85 | 10:00 | 86.01 | 84.9 | [19 empty] | 4 | 4 | 4 | 4 | VALE | 2024-04-06
848 | 468 | PN-29(P) | 8.15 | 40 | 24 | 40 | 0 | - | 650/650 | CPIII 40 RS | CP V | SUPER PLASTIFICANTE | EFLUENTE TRATADO - TANQUE RA600TN | FORTANKS | 01 | Gean | 2024-04-10 | 8:45 | 8:31 | X | 7:30 | 47.01 | 47.67 | 10:00 | 86.91 | 86.5 | [19 empty] | 4 | 4 | 4 | 4 | VALE | 2024-04-11
849 | 469 | PN-28(P) | 8.15 | 40 | 24 | 40 | 0 | - | 660/660 | CPIII 40 RS | CP V | SUPER PLASTIFICANTE | EFLUENTE TRATADO - TANQUE RA600TN | FORTANKS | 02 | Gean | 2024-04-10 | 9:00 | 8:46 | X | 7:30 | 46.58 | 47.17 | 10:00 | 87.06 | 86.01 | [19 empty] | 4 | 5 | 4 | 4 | VALE | 2024-04-11
850 | 470 | PN-27(P) | 8.15 | 40 | 24 | 40 | 0 | - | 660/670 | CPIII 40 RS | CP V | SUPER PLASTIFICANTE | EFLUENTE TRATADO - TANQUE RA600TN | FORTANKS | 01 | Gean | 2024-04-10 | 10:10 | 9:56 | X | 7:30 | 44.86 | 45.26 | 10:00 | 85.76 | 86.36 | [19 empty] | 3 | 4 | 4 | 4 | VALE | 2024-04-11
851 | 471 | PN-26(P) | 8.15 | 40 | 24 | 40 | 0 | - | 660/660 | CPIII 40 RS | CP V | SUPER PLASTIFICANTE | EFLUENTE TRATADO - TANQUE RA600TN | FORTANKS | 02 | Gean | 2024-04-10 | 11:20 | 11:06 | X | 7:30 | 40.27 | 43.2 | 10:00 | 86.58 | 86.3 | [19 empty] | 4 | 4 | 4 | 4 | VALE | 2024-04-11
852 | 472 | PN-26/ PN-27/ PN-28/ PN-29 - VIGAS INTERNAS | 1 | 40 | 0 | 40 | 0 | - | 650/650 | CPIII 40 RS | CP V | SUPER PLASTIFICANTE | EFLUENTE TRATADO - TANQUE RA600TN | FORTANKS | 02 | Gean | 2024-04-10 | 14:15 | 14:01 | X | 7:30 | 28.489 | 28.7 | 10:00 | 85.94 | 86.01 | [19 empty] | 4 | 4 | 4 | 4 | VALE | 2024-04-11
853 | 473 | PN-33(P) | 8.15 | 40 | 24 | 40 | 0 | - | 660/670 | CPIII 40 RS | CP V | SUPER PLASTIFICANTE | EFLUENTE TRATADO - TANQUE RA600TN | FORTANKS | 01 | Gean | 2024-04-12 | 9:30 | 9:16 | X | 8:00 | 36.01 | 35.35 | 10:00 | 85.42 | 86.38 | [19 empty] | 4 | 4 | 4 | 4 | VALE | 2024-04-13
854 | 474 | PN-32(P) | 8.15 | 40 | 24 | 40 | 0 | - | 660/660 | CPIII 40 RS | CP V | SUPER PLASTIFICANTE | EFLUENTE TRATADO - TANQUE RA600TN | FORTANKS | 02 | Gean | 2024-04-12 | 9:50 | 9:36 | X | 8:00 | 42.48 | 40.85 | 10:00 | 86.8 | 86.61 | [19 empty] | 4 | 4 | 4 | 4 | VALE | 2024-04-13
855 | 475 | PN-31(P) | 8.15 | 40 | 24 | 40 | 0 | - | 650/650 | CPIII 40 RS | CP V | SUPER PLASTIFICANTE | EFLUENTE TRATADO - TANQUE RA600TN | FORTANKS | 01 | Gean | 2024-04-12 | 11:30 | 11:16 | X | 8:00 | 41.88 | 41.48 | 10:00 | 86.34 | 86.82 | [19 empty] | 4 | 4 | 4 | 4 | VALE | 2024-04-13
856 | 476 | PN-30(P) | 8.15 | 40 | 24 | 40 | 0 | - | 660/650 | CPIII 40 RS | CP V | SUPER PLASTIFICANTE | EFLUENTE TRATADO - TANQUE RA600TN | FORTANKS | 02 | Gean | 2024-04-12 | 12:30 | 12:16 | X | 8:00 | 42.68 | 38.85 | 10:00 | 86.45 | 85.97 | [19 empty] | 4 | 4 | 4 | 3 | VALE | 2024-04-13
857 | 477 | PN-30/ PN-31/ PN-32/ PN-33 | 1.5 | 40 | 0 | 40 | 0 | - | 650/650 | CPIII 40 RS | CP V | SUPER PLASTIFICANTE | EFLUENTE TRATADO - TANQUE RA600TN | FORTANKS | 01 | Gean | 2024-04-12 | 15:00 | 14:46 | X | 8:00 | 23.33 | 22.54 | 10:00 | 85.78 | 85.8 | [19 empty] | 3 | 3 | 4 | 4 | VALE | 2024-04-13
858 | 478 | PN-38(P) | 8.15 | 40 | 24 | 40 | 0 | - | 660/660 | CPIII 40 RS | CP V | SUPER PLASTIFICANTE | EFLUENTE TRATADO - TANQUE RA600TN | FORTANKS | 01 | Gean | 2024-04-15 | 10:30 | 10:16 | X | 9:30 | 44.16 | 42.49 | 10:00 | 86 | 86.03 | [19 empty] | 4 | 4 | 4 | 4 | VALE | 2024-04-16
859 | 479 | PN-36(P) | 8.15 | 40 | 24 | 40 | 0 | - | 650/660 | CPIII 40 RS | CP V | SUPER PLASTIFICANTE | EFLUENTE TRATADO - TANQUE RA600TN | FORTANKS | 02 | Gean | 2024-04-15 | 11:00 | 10:46 | X | 9:30 | 46.83 | 44.59 | 10:00 | 86.72 | 86.87 | [19 empty] | 3 | 3 | 4 | 4 | VALE | 2024-04-16
860 | 480 | PN-35(P) | 8.15 | 40 | 24 | 40 | 0 | - | 660/660 | CPIII 40 RS | CP V | SUPER PLASTIFICANTE | EFLUENTE TRATADO - TANQUE RA600TN | FORTANKS | 01 | Gean | 2024-04-15 | 12:30 | 12:16 | X | 9:30 | 41.48 | 45.04 | 10:00 | 85.81 | 86.84 | [19 empty] | 4 | 3 | 4 | 4 | VALE | 2024-04-16
861 | 481 | PN-34(P) | 8.15 | 40 | 24 | 40 | 0 | - | 660/650 | CPIII 40 RS | CP V | SUPER PLASTIFICANTE | EFLUENTE TRATADO - TANQUE RA600TN | FORTANKS | 02 | Gean | 2024-04-15 | 12:25 | 12:11 | X | 9:30 | 38.17 | 39.42 | 10:00 | 85.86 | 86.49 | [19 empty] | 4 | 4 | 3 | 4 | VALE | 2024-04-16
862 | 482 | PN-34/ PN-35/ PN-36/ PN-38 | 1 | 40 | 0 | 40 | 0 | - | 660/650 | CPIII 40 RS | CP V | SUPER PLASTIFICANTE | EFLUENTE TRATADO - TANQUE RA600TN | FORTANKS | 01 | Gean | 2024-04-15 | 14:30 | 14:16 | X | 9:30 | 25.24 | 23.36 | 10:00 | 87.6 | 86.41 | [19 empty] | 4 | 4 | 4 | 4 | VALE | 2024-04-16
863 | 483 | PN-42(P) | 8.15 | 40 | 24 | 40 | 0 | - | 650/650 | CPIII 40 RS | CP V | SUPER PLASTIFICANTE | EFLUENTE TRATADO - TANQUE RA600TN | FORTANKS | 01 | Gean | 2024-04-17 | 13:10 | 12:56 | X | 11:00 | 32.45 | 32.39 | 10:00 | 86.14 | 83.89 | [19 empty] | 4 | 4 | 4 | 4 | VALE | 2024-04-18
864 | 484 | PN-41(P) | 8.15 | 40 | 24 | 40 | 0 | - | 650/660 | CPIII 40 RS | CP V | SUPER PLASTIFICANTE | EFLUENTE TRATADO - TANQUE RA600TN | FORTANKS | 02 | Gean | 2024-04-17 | 13:40 | 13:26 | X | 11:00 | 33.89 | 33.03 | 10:00 | 87.21 | 86.79 | [19 empty] | 4 | 4 | 4 | 4 | VALE | 2024-04-18
865 | 485 | PN-40(P) | 8.15 | 40 | 24 | 40 | 0 | - | 660/660 | CPIII 40 RS | CP V | SUPER PLASTIFICANTE | EFLUENTE TRATADO - TANQUE RA600TN | FORTANKS | 01 | Gean | 2024-04-17 | 14:50 | 14:36 | X | 11:00 | 29.87 | 30.97 | 10:00 | 88.06 | 88.41 | [19 empty] | 4 | 4 | 4 | 4 | VALE | 2024-04-18
866 | 486 | PN-39(P) - VIGAS INTERNAS - PN-39/ PN-40 / PN-41/ PN-42 | 8.15 | 40 | 24 | 40 | 0 | - | 660/670 | CPIII 40 RS | CP V | SUPER PLASTIFICANTE | EFLUENTE TRATADO - TANQUE RA600TN | FORTANKS | 02 | Gean | 2024-04-17 | 15:00 | 14:46 | X | 11:00 | 26.97 | 24.18 | 11:00 | 91.01 | 89.67 | [19 empty] | 4 | 4 | 4 | 4 | VALE | 2024-04-18
867 | 488 | PN-47(P) | 8.15 | 40 | 24 | 40 | 0 | - | 660/660 | CPIII 40 RS | CP V | SUPER PLASTIFICANTE | EFLUENTE TRATADO - TANQUE RA600TN | FORTANKS | 01 | Gean | 2024-04-20 | 8:40 | 8:26 | X | 7:30 | 42.96 | 44.45 | 10:00 | 86.31 | 85.94 | [19 empty] | 4 | 4 | 4 | 4 | VALE | 2024-04-21
868 | 489 | PN-46(P) | 8.15 | 40 | 24 | 40 | 0 | - | 650/660 | CPIII 40 RS | CP V | SUPER PLASTIFICANTE | EFLUENTE TRATADO - TANQUE RA600TN | FORTANKS | 02 | Gean | 2024-04-20 | 9:00 | 8:46 | X | 7:30 | 45.16 | 46.73 | 10:00 | 88.2 | 87.23 | [19 empty] | 4 | 4 | 4 | 4 | VALE | 2024-04-21
869 | 490 | PN-45(P) | 8.15 | 40 | 24 | 40 | 0 | - | 660/670 | CPIII 40 RS | CP V | SUPER PLASTIFICANTE | EFLUENTE TRATADO - TANQUE RA600TN | FORTANKS | 01 | Gean | 2024-04-20 | 10:45 | 10:31 | X | 7:30 | 44.97 | 47.39 | 10:00 | 86.1 | 84.9 | [19 empty] | 4 | 3 | 4 | 4 | VALE | 2024-04-21
870 | 491 | PN-44(P) | 8.15 | 40 | 24 | 40 | 0 | - | 650/650 | CPIII 40 RS | CP V | SUPER PLASTIFICANTE | EFLUENTE TRATADO - TANQUE RA600TN | FORTANKS | 02 | Gean | 2024-04-20 | 11:30 | 11:16 | X | 7:30 | 47.85 | 46.4 | 10:00 | 87.17 | 88.46 | [19 empty] | 4 | 4 | 4 | 4 | VALE | 2024-04-21
871 | 492 | PN-44/ PN-45 /PN-46/ PN-47 | 1.5 | 40 | 0 | 40 | 0 | - | 650/660 | CPIII 40 RS | CP V | SUPER PLASTIFICANTE | EFLUENTE TRATADO - TANQUE RA600TN | FORTANKS | 01 | Gean | 2024-04-20 | 15:00 | 14:46 | X | 7:30 | 34.14 | 35.42 | 10:00 | 87.7 | 86.34 | [19 empty] | 4 | 4 | 4 | 4 | VALE | 2024-04-21
872 | 493 | PN-55(P) | 8.15 | 40 | 24 | 40 | 0 | - | 660/660 | CPIII 40 RS | CP V | SUPER PLASTIFICANTE | EFLUENTE TRATADO - TANQUE RA600TN | FORTANKS | 02 | Gean | 2024-04-24 | 9:00 | 8:46 | X | 8:00 | 35.52 | 34.59 | 10:00 | 87.38 | 86.01 | [19 empty] | 4 | 4 | 4 | 4 | VALE | 2024-04-25
873 | 494 | PN-54(P) | 8.15 | 40 | 24 | 40 | 0 | - | 660/660 | CPIII 40 RS | CP V | SUPER PLASTIFICANTE | EFLUENTE TRATADO - TANQUE RA600TN | FORTANKS | 01 | Gean | 2024-04-24 | 9:30 | 9:16 | X | 8:00 | 31.05 | 28.61 | 10:00 | 86.16 | 84.42 | [19 empty] | 4 | 4 | 4 | 4 | VALE | 2024-04-25
874 | 495 | PN-52(P) | 8.15 | 40 | 24 | 40 | 0 | - | 650/650 | CPIII 40 RS | CP V | SUPER PLASTIFICANTE | EFLUENTE TRATADO - TANQUE RA600TN | FORTANKS | 02 | Gean | 2024-04-24 | 10:30 | 10:16 | X | 8:00 | 35.31 | 34.85 | 10:00 | 84.72 | 83.66 | [19 empty] | 4 | 4 | 4 | 4 | VALE | 2024-04-25
875 | 496 | PN-51(P) | 8.15 | 40 | 24 | 40 | 0 | - | 660/650 | CPIII 40 RS | CP V | SUPER PLASTIFICANTE | EFLUENTE TRATADO - TANQUE RA600TN | FORTANKS | 01 | Gean | 2024-04-24 | 11:30 | 11:16 | X | 8:00 | 32.59 | 30.16 | 10:00 | 86.55 | 87.13 | [19 empty] | 4 | 4 | 4 | 3 | VALE | 2024-04-25
876 | 497 | PN-51/ PN-52/ PN-54/ PN-55 - VIGAS INTERNAS | 1 | 40 | 0 | 40 | 0 | - | 660/660 | CPIII 40 RS | CP V | SUPER PLASTIFICANTE | EFLUENTE TRATADO - TANQUE RA600TN | FORTANKS | 02 | Gean | 2024-04-24 | 14:00 | 13:46 | X | 8:00 | 12.61 | 13.84 | 10:00 | 86.44 | 85.34 | [19 empty] | 4 | 4 | 3 | 4 | VALE | 2024-04-25
877 | 498 | PN-60(P) | 8.15 | 40 | 24 | 40 | 0 | - | 660/670 | CPIII 40 RS | CP V | SUPER PLASTIFICANTE | EFLUENTE TRATADO - TANQUE RA600TN | FORTANKS | 01 | Gean | 2024-04-26 | 10:45 | 10:31 | X | 13:00 | 26.11 | 24.77 | 10:00 | 77.91 | 77.57 | [19 empty] | 4 | 4 | 3 | 3 | VALE | 2024-04-27
878 | 499 | PN-59(P) | 8.15 | 40 | 24 | 40 | 0 | - | 660/660 | CPIII 40 RS | CP V | SUPER PLASTIFICANTE | EFLUENTE TRATADO - TANQUE RA600TN | FORTANKS | 02 | Gean | 2024-04-26 | 11:30 | 11:16 | X | 13:00 | 25.96 | 24.37 | 10:00 | 86.09 | 85.67 | [19 empty] | 4 | 4 | 4 | 4 | VALE | 2024-04-27
879 | 500 | PN-58(P) | 8.15 | 40 | 24 | 40 | 0 | - | 650/650 | CPIII 40 RS | CP V | SUPER PLASTIFICANTE | EFLUENTE TRATADO - TANQUE RA600TN | FORTANKS | 01 | Gean | 2024-04-26 | 12:00 | 11:46 | X | 13:00 | 25.13 | 24.13 | 10:00 | 86.75 | 85.95 | [19 empty] | 4 | 4 | 4 | 4 | VALE | 2024-04-27
880 | 501 | PN-56(P) | 8.15 | 40 | 24 | 40 | 0 | - | 670/670 | CPIII 40 RS | CP V | SUPER PLASTIFICANTE | EFLUENTE TRATADO - TANQUE RA600TN | FORTANKS | 02 | Gean | 2024-04-26 | 13:00 | 12:46 | X | 13:00 | 27.1 | 26.54 | 10:00 | 85.55 | 84.85 | [19 empty] | 4 | 4 | 4 | 4 | VALE | 2024-04-27
881 | 502 | PN-56/ PN-60/ PN-58/ PN-59 - VIGAS INTERNAS | 8.15 | 40 | 0 | 40 | 0 | - | 660/670 | CPIII 40 RS | CP V | SUPER PLASTIFICANTE | EFLUENTE TRATADO - TANQUE RA600TN | FORTANKS | 01 | Gean | 2024-04-26 | 15:30 | 15:16 | X | 13:00 | 15.14 | 16.18 | 10:00 | 86.59 | 58.94 | [19 empty] | 4 | 4 | 4 | 4 | VALE | 2024-04-27
882 | 503 | PN-65(P) | 8 | 40 | 24 | 40 | 0 | - | 650/650 | CPIII 40 RS | CP V | SUPER PLASTIFICANTE | EFLUENTE TRATADO - TANQUE RA600TN | FORTANKS | 01 | Gean | 2024-04-30 | 9:30 | 9:16 | X | 7:30 | 51.95 | 49.48 | 10:00 | 85.67 | 86.19 | [19 empty] | 4 | 4 | 4 | 4 | VALE | 2024-05-01
883 | 504 | PN-64(P) | 8 | 40 | 24 | 40 | 0 | - | 660/670 | CPIII 40 RS | CP V | SUPER PLASTIFICANTE | EFLUENTE TRATADO - TANQUE RA600TN | FORTANKS | 02 | Gean | 2024-04-30 | 10:00 | 9:46 | X | 7:30 | 44.78 | 44.67 | 10:00 | 86.01 | 86.63 | [19 empty] | 4 | 4 | 4 | 4 | VALE | 2024-05-01
884 | 505 | PN-63(P) | 8 | 40 | 24 | 40 | 0 | - | 660/660 | CPIII 40 RS | CP V | SUPER PLASTIFICANTE | EFLUENTE TRATADO - TANQUE RA600TN | FORTANKS | 01 | Gean | 2024-04-30 | 11:30 | 11:16 | X | 7:30 | 45.86 | 47.35 | 10:00 | 85.54 | 83.68 | [19 empty] | 4 | 4 | 4 | 4 | VALE | 2024-05-01
885 | 506 | PN-62(P) | 8 | 40 | 24 | 40 | 0 | - | 660/670 | CPIII 40 RS | CP V | SUPER PLASTIFICANTE | EFLUENTE TRATADO - TANQUE RA600TN | FORTANKS | 02 | Gean | 2024-04-30 | 12:00 | 11:46 | X | 7:30 | 45.1 | 46.43 | 10:00 | 86.31 | 85.83 | [19 empty] | 4 | 4 | 4 | 4 | VALE | 2024-05-01
886 | 507 | PN-62/ PN-63/ PN-64/ PN-65 - VIGAS INTERNAS | 1 | 40 | 0 | 40 | 0 | - | 660/660 | CPIII 40 RS | CP V | SUPER PLASTIFICANTE | EFLUENTE TRATADO - TANQUE RA600TN | FORTANKS | 01 | Gean | 2024-04-30 | 15:00 | 14:46 | X | 7:30 | 40.8 | 38.92 | 10:00 | 87.01 | 86.99 | [19 empty] | 4 | 4 | 4 | 4 | VALE | 2024-05-01
887 | 508 | PN-69(P) | 8 | 40 | 24 | 40 | 0 | - | 660/660 | CPIII 40 RS | CP V | SUPER PLASTIFICANTE | EFLUENTE TRATADO - TANQUE RA600TN | FORTANKS | 01 | Gean | 2024-05-03 | 10:30 | 10:16 | X | 7:30 | 33.4 | 34.09 | 10:00 | 86.44 | 87.13 | [19 empty] | 4 | 4 | 4 | 4 | VALE | 2024-05-04
888 | 509 | PN-68(P) | 8 | 40 | 24 | 40 | 0 | - | 660/650 | CPIII 40 RS | CP V | SUPER PLASTIFICANTE | EFLUENTE TRATADO - TANQUE RA600TN | FORTANKS | 02 | Gean | 2024-05-03 | 11:30 | 11:16 | X | 7:30 | 27.54 | 27.92 | 10:00 | 86.5 | 86.72 | [19 empty] | 4 | 4 | 4 | 4 | VALE | 2024-05-04
889 | 510 | PN-67(P) | 8 | 40 | 24 | 40 | 0 | - | 650/650 | CPIII 40 RS | CP V | SUPER PLASTIFICANTE | EFLUENTE TRATADO - TANQUE RA600TN | FORTANKS | 01 | Gean | 2024-05-03 | 11:45 | 11:31 | X | 7:30 | 27.19 | 28.41 | 10:00 | 85.55 | 83.57 | [19 empty] | 4 | 4 | 4 | 4 | VALE | 2024-05-04
890 | 511 | PN-66(P) | 8 | 40 | 24 | 40 | 0 | - | 660/660 | CPIII 40 RS | CP V | SUPER PLASTIFICANTE | EFLUENTE TRATADO - TANQUE RA600TN | FORTANKS | 02 | Gean | 2024-05-03 | 12:00 | 11:46 | X | 7:30 | 28.56 | 28.74 | 10:00 | 85.92 | 86.75 | [19 empty] | 4 | 4 | 4 | 4 | VALE | 2024-05-04
891 | 512 | PN-66/ PN-67/ PN-68/ PN-69 - VIGAS INTERNAS | 1 | 40 | 0 | 40 | 0 | - | 650/660 | CPIII 40 RS | CP V | SUPER PLASTIFICANTE | EFLUENTE TRATADO - TANQUE RA600TN | FORTANKS | 01 | Gean | 2024-05-03 | 15:00 | 14:46 | X | 7:30 | 24.07 | 23.25 | 10:00 | 86.34 | 87.73 | [19 empty] | 4 | 4 | 4 | 4 | VALE | 2024-05-04
892 | 513 | PN-71(P) | 8 | 40 | 24 | 40 | 0 | - | 660/660 | CPIII 40 RS | CP V | SUPER PLASTIFICANTE | EFLUENTE TRATADO - TANQUE RA600TN | FORTANKS | 01 | Gean | 2024-05-07 | 9:35 | 9:21 | X | 9:00 | 31.85 | 31.47 | 10:00 | 72.93 | 71.33 | [19 empty] | 4 | 4 | 4 | 4 | VALE | 2024-05-08
893 | 514 | PN-70(P) | 8 | 40 | 24 | 40 | 0 | - | 660/650 | CPIII 40 RS | CP V | SUPER PLASTIFICANTE | EFLUENTE TRATADO - TANQUE RA600TN | FORTANKS | 02 | Gean | 2024-05-07 | 9:58 | 9:44 | X | 9:00 | 27.03 | 29.96 | 10:00 | 77.89 | 76.22 | [19 empty] | 4 | 4 | 4 | 4 | VALE | 2024-05-08
894 | 515 | PE-53(A) | 8 | 40 | 24 | 40 | 0 | - | 650/650 | CPIII 40 RS | CP V | SUPER PLASTIFICANTE | EFLUENTE TRATADO - TANQUE RA600TN | FORTANKS | 01 | Gean | 2024-05-07 | 10:40 | 10:26 | X | 9:00 | 27.42 | 26.66 | 10:00 | 75.91 | 75.71 | [19 empty] | 4 | 4 | 4 | 4 | VALE | 2024-05-08
895 | 516 | PE-48(B) | 8 | 40 | 24 | 40 | 0 | - | 660/660 | CPIII 40 RS | CP V | SUPER PLASTIFICANTE | EFLUENTE TRATADO - TANQUE RA600TN | FORTANKS | 02 | Gean | 2024-05-07 | 11:25 | 11:11 | X | 9:00 | 27.21 | 25.55 | 10:00 | 84.95 | 84.23 | [19 empty] | 4 | 4 | 4 | 4 | VALE | 2024-05-08
896 | 517 | PE-48/ PN-53/ PN-70/ PN-71 | 2.5 | 40 | 0 | 40 | 0 | - | 650/650 | CPIII 40 RS | CP V | SUPER PLASTIFICANTE | EFLUENTE TRATADO - TANQUE RA600TN | FORTANKS | 01 | Gean | 2024-05-07 | 15:20 | 15:06 | X | 9:00 | 12.5 | 15.12 | 10:00 | 81.49 | 80.61 | [19 empty] | 4 | 4 | 1 | 1 | VALE | 2024-05-08
897 | 518 | PE-57(E) | 8 | 40 | 24 | 40 | 0 | - | 650/650 | CPIII 40 RS | CP V | SUPER PLASTIFICANTE | EFLUENTE TRATADO - TANQUE RA600TN | FORTANKS | 01 | Gean | 2024-05-10 | 9:25 | 9:11 | X | 13:00 | 30.8 | 32.07 | 10:00 | 71.42 | 73.19 | [19 empty] | 4 | 4 | 3 | 3 | VALE | 2024-05-11
898 | 519 | PN-72(P) | 8 | 40 | 24 | 40 | 0 | - | 660/660 | CPIII 40 RS | CP V | SUPER PLASTIFICANTE | EFLUENTE TRATADO - TANQUE RA600TN | FORTANKS | 02 | Gean | 2024-05-10 | 10:00 | 9:46 | X | 13:00 | 30.12 | 29.09 | 10:00 | 71.4 | 71.26 | [19 empty] | 3 | 4 | 4 | 4 | VALE | 2024-05-11
899 | 520 | PE-50(B) | 8 | 40 | 24 | 40 | 0 | - | 660/670 | CPIII 40 RS | CP V | SUPER PLASTIFICANTE | EFLUENTE TRATADO - TANQUE RA600TN | FORTANKS | 01 | Gean | 2024-05-10 | 11:10 | 10:56 | X | 7:30 | 37.6 | 38.82 | 10:00 | 72.21 | 71.22 | [19 empty] | 4 | 4 | 4 | 4 | VALE | 2024-05-11
900 | 521 | PE-49(B) | 8 | 40 | 24 | 40 | 0 | - | 660/660 | CPIII 40 RS | CP V | SUPER PLASTIFICANTE | EFLUENTE TRATADO - TANQUE RA600TN | FORTANKS | 02 | Gean | 2024-05-10 | 11:30 | 11:16 | X | 13:00 | 29.05 | 28.14 | 10:00 | 77.78 | 76.32 | [19 empty] | 4 | 4 | 4 | 4 | VALE | 2024-05-11
901 | 522 | PE-49/ PE-50/ PE-57/ PN-72 | 1 | 40 | 0 | 40 | 0 | - | 660/660 | CPIII 40 RS | CP V | SUPER PLASTIFICANTE | EFLUENTE TRATADO - TANQUE RA600TN | FORTANKS | 01 | Gean | 2024-05-10 | 15:00 | 14:46 | X | 13:00 | 19.68 | 20.5 | 10:00 | 78.83 | 77.45 | [19 empty] | 4 | 4 | 4 | 4 | VALE | 2024-05-11
902 | 523 | PE-43( C ) | 8 | 40 | 24 | 40 | 0 | - | 670/670 | CPIII 40 RS | CP V | SUPER PLASTIFICANTE | EFLUENTE TRATADO - TANQUE RA600TN | FORTANKS | 01 | Gean | 2024-05-15 | 10:00 | 9:46 | X | 10:30 | 28.7 | 26.62 | 10:00 | 69.69 | 67.68 | [19 empty] | 4 | 4 | 4 | 4 | VALE | 2024-05-16
903 | 524 | PF-13 (F) - 1° Etapa | 6 | 40 | 24 | 40 | 0 | - | 680/680 | CPIII 40 RS | CP V | SUPER PLASTIFICANTE | EFLUENTE TRATADO - TANQUE RA600TN | FORTANKS | 01 | Gean | 2024-05-18 | 10:00 | 9:46 | X | 7:30 | 46.5 | 49.75 | 10:00 | 86.22 | 85.12 | [19 empty] | 4 | 4 | 4 | 4 | VALE | 2024-05-19
904 | 525 | PF-13 (F) - 2° Etapa | 5.5 | 40 | 24 | 40 | 0 | - | 650/650 | CPIII 40 RS | CP V | SUPER PLASTIFICANTE | EFLUENTE TRATADO - TANQUE RA600TN | FORTANKS | 02 | Gean | 2024-05-18 | 10:35 | 10:21 | X | 7:30 | 46.03 | 44.2 | 10:00 | 79.92 | 78.46 | [19 empty] | 4 | 4 | 4 | 3 | VALE | 2024-05-19
905 | 526 | PF-13 (F) - VIGA INTERNA | 1 | 40 | 0 | 40 | 0 | - | 650/670 | CPIII 40 RS | CP V | SUPER PLASTIFICANTE | EFLUENTE TRATADO - TANQUE RA600TN | FORTANKS | 01 | Gean | 2024-05-18 | 14:00 | 13:46 | X | 7:30 | 38.04 | 33.68 | 10:00 | 87.56 | 85.81 | [19 empty] | 3 | 3 | 4 | 4 | VALE | 2024-05-19
906 | 527 | PF-37 (F) - 1° Etapa | 5.5 | 40 | 24 | 40 | 0 | - | 700/740 | CPIII 40 RS | CP V | SUPER PLASTIFICANTE | EFLUENTE TRATADO - TANQUE RA600TN | FORTANKS | 01 | Gean | 2024-05-23 | 13:00 | 12:46 | X | 8:30 | 25.72 | 25.24 | 10:00 | 84.73 | 83.93 | [19 empty] | 3 | 4 | 3 | 3 | VALE | 2024-05-24
907 | 528 | PF-37 (F) - 2° Etapa | 5 | 40 | 24 | 40 | 0 | - | 650/660 | CPIII 40 RS | CP V | SUPER PLASTIFICANTE | EFLUENTE TRATADO - TANQUE RA600TN | FORTANKS | 02 | Gean | 2024-05-23 | 13:30 | 13:16 | X | 8:30 | 33.49 | 33.99 | 10:00 | 86.21 | 87.41 | [19 empty] | 4 | 4 | 4 | 4 | VALE | 2024-05-24
908 | 529 | PF-37 (F) - VIGA INTERNA | 1 | 40 | 0 | 40 | 0 | - | 660/660 | CPIII 40 RS | CP V | SUPER PLASTIFICANTE | EFLUENTE TRATADO - TANQUE RA600TN | FORTANKS | 01 | Gean | 2024-05-23 | 15:00 | 14:46 | X | 8:30 | 18.44 | 18.67 | 10:00 | 80.29 | 79.9 | [19 empty] | 4 | 4 | 4 | 4 | VALE | 2024-05-24
909 | 530 | PF-61 (F) - 1° Etapa | 5.5 | 40 | 24 | 40 | 0 | - | 690/690 | CPIII 40 RS | CP V | SUPER PLASTIFICANTE | EFLUENTE TRATADO - TANQUE RA600TN | FORTANKS | 02 | Gean | 2024-05-27 | 10:20 | 10:06 | X | 9:30 | 44.59 | 46.91 | 10:00 | 79.92 | 78.79 | [19 empty] | 4 | 5 | 4 | 4 | VALE | 2024-05-28
910 | 531 | PF-61 (F) - 2° Etapa | 5 | 40 | 24 | 40 | 0 | - | 660/650 | CPIII 40 RS | CP V | SUPER PLASTIFICANTE | EFLUENTE TRATADO - TANQUE RA600TN | FORTANKS | 01 | Gean | 2024-05-27 | 10:25 | 10:11 | X | 9:30 | 53.04 | 53.57 | 10:00 | 85.89 | 85.63 | [19 empty] | 4 | 4 | 4 | 4 | VALE | 2024-05-28
911 | 532 | PF-61 (F) - VIGA INTERNA | 1 | 40 | 0 | 40 | 0 | - | 660/660 | CPIII 40 RS | CP V | SUPER PLASTIFICANTE | EFLUENTE TRATADO - TANQUE RA600TN | FORTANKS | 02 | Gean | 2024-05-27 | 13:40 | 13:26 | X | 9:30 | 43.85 | 45.09 | 10:00 | 86.09 | 85.67 | [19 empty] | 3 | 3 | 4 | 4 | VALE | 2024-05-28
912 | 533 | PN-12(P) / PN-13(P) / PN-14(P) | 6 | 40 | 24 | 40 | 0 | - | 600/600 | CPIII 40 RS | CP V | SUPER PLASTIFICANTE | RESERVATÓRIO DE EFLUENTE BRUTO SUL OP-3100TU-17-10SUL | FORTANKS | 01 | Gean | 2024-08-19 | 10:05 | 9:51 | X | 8:00 | 30.54 | 33.98 | 10:00 | 85.76 | 84.9 | [19 empty] | 4 | 4 | 4 | 3 | VALE | 2024-08-20
913 | 534 | PN-09(P) / PN-10(P) / PN-11(P) | 6 | 40 | 24 | 40 | 0 | - | 640/660 | CPIII 40 RS | CP V | SUPER PLASTIFICANTE | RESERVATÓRIO DE EFLUENTE BRUTO SUL OP-3100TU-17-10SUL | FORTANKS | 02 | Gean | 2024-08-19 | 10:45 | 10:31 | X | 8:05 | 30.75 | 31.11 | 10:00 | 87.16 | 86.07 | [19 empty] | 4 | 4 | 4 | 4 | VALE | 2024-08-20
914 | 535 | PN-06(P) / PN-07(P) / PN-08(P) | 6.5 | 40 | 24 | 40 | 0 | - | 620/630 | CPIII 40 RS | CP V | SUPER PLASTIFICANTE | RESERVATÓRIO DE EFLUENTE BRUTO SUL OP-3100TU-17-10SUL | FORTANKS | 01 | Gean | 2024-08-19 | 11:35 | 11:21 | X | 8:10 | 25.84 | 29.8 | 10:00 | 85.62 | 83.35 | [19 empty] | 4 | 4 | 4 | 4 | VALE | 2024-08-20
915 | 536 | PN-01(P) / PN-02(P) / PN-03(P) / PN-04(P) | 7.5 | 40 | 24 | 40 | 0 | - | 660/690 | CPIII 40 RS | CP V | SUPER PLASTIFICANTE | RESERVATÓRIO DE EFLUENTE BRUTO SUL OP-3100TU-17-10SUL | FORTANKS | 02 | Gean | 2024-08-19 | 12:15 | 12:01 | X | 8:15 | 26.05 | 26.33 | 10:00 | 86.69 | 86.89 | [19 empty] | 3 | 4 | 4 | 4 | VALE | 2024-08-20
916 | 537 | PN-25(P) / PN-26(P) / PN-27(P) | 6 | 40 | 24 | 40 | 0 | - | 650/690 | CPIII 40 RS | CP V | SUPER PLASTIFICANTE | RESERVATÓRIO DE EFLUENTE BRUTO SUL OP-3100TU-17-10SUL | FORTANKS | 01 | Gean | 2024-08-21 | 10:10 | 9:56 | X | 8:00 | 30.24 | 30.18 | 10:00 | 85.63 | 86.13 | [19 empty] | 4 | 4 | 4 | 4 | VALE | 2024-08-22
917 | 538 | PN-22(P) / PN-23(P) / PN-24(P) | 6 | 40 | 24 | 40 | 0 | - | 630/630 | CPIII 40 RS | CP V | SUPER PLASTIFICANTE | RESERVATÓRIO DE EFLUENTE BRUTO SUL OP-3100TU-17-10SUL | FORTANKS | 02 | Gean | 2024-08-21 | 10:40 | 10:26 | X | 8:00 | 30.76 | 31.63 | 10:00 | 85.79 | 86.84 | [19 empty] | 4 | 4 | 4 | 4 | VALE | 2024-08-22
918 | 539 | PN-18(P) 50% / PN-19 (P) / PN-20 (P) / PN-21(P) | 6 | 40 | 24 | 40 | 0 | - | 650/650 | CPIII 40 RS | CP V | SUPER PLASTIFICANTE | RESERVATÓRIO DE EFLUENTE BRUTO SUL OP-3100TU-17-10SUL | FORTANKS | 01 | Gean | 2024-08-21 | 11:25 | 11:11 | X | 8:00 | 29.73 | 30.13 | 10:00 | 86.52 | 85.63 | [19 empty] | 4 | 4 | 4 | 4 | VALE | 2024-08-22
919 | 540 | PN-15(P) / PN-16(P) / PN-17(P) / PN-18(P) 50% | 7 | 40 | 24 | 40 | 0 | - | 650/650 | CPIII 40 RS | CP V | SUPER PLASTIFICANTE | RESERVATÓRIO DE EFLUENTE BRUTO SUL OP-3100TU-17-10SUL | FORTANKS | 02 | Gean | 2024-08-21 | 11:55 | 11:41 | X | 8:00 | 30.24 | 28.45 | 10:00 | 85.76 | 86.88 | [19 empty] | 4 | 4 | 4 | 4 | VALE | 2024-08-22
920 | 541 | PN-38(P) / PN-39 (P)/ PN-41 (P) | 6 | 40 | 24 | 40 | 0 | - | 640/650 | CPIII 40 RS | CP V | SUPER PLASTIFICANTE | RESERVATÓRIO DE EFLUENTE BRUTO SUL OP-3100TU-17-10SUL | FORTANKS | 01 | Gean | 2024-08-23 | 9:30 | 9:16 | X | 9:00 | 57.63 | 62.65 | 10:00 | 85.91 | 86.38 | [19 empty] | 4 | 4 | 4 | 4 | VALE | 2024-08-24
921 | 542 | PN-35(P) / PN-36(P) / PN-37(P) | 6 | 40 | 24 | 40 | 0 | - | 650/650 | CPIII 40 RS | CP V | SUPER PLASTIFICANTE | RESERVATÓRIO DE EFLUENTE BRUTO SUL OP-3100TU-17-10SUL | FORTANKS | 02 | Gean | 2024-08-23 | 9:55 | 9:41 | X | 9:00 | 65.16 | 67.59 | 10:00 | 85.75 | 87.13 | [19 empty] | 4 | 4 | 4 | 4 | VALE | 2024-08-24
922 | 543 | PN-31(P) 50% / PN-32(P) / PN-33(P) / PN-34(P) | 6 | 40 | 24 | 40 | 0 | - | 650/650 | CPIII 40 RS | CP V | SUPER PLASTIFICANTE | RESERVATÓRIO DE EFLUENTE BRUTO SUL OP-3100TU-17-10SUL | FORTANKS | 01 | Gean | 2024-08-23 | 10:50 | 10:36 | X | 9:00 | 59.38 | 63.25 | 10:00 | 86 | 86.28 | [19 empty] | 4 | 4 | 4 | 4 | VALE | 2024-08-24
923 | 544 | PN-28(P) /PN-29(P) / PN-30(P) / PN-31(P) 50% | 6.5 | 40 | 24 | 40 | 0 | - | 650/650 | CPIII 40 RS | CP V | SUPER PLASTIFICANTE | RESERVATÓRIO DE EFLUENTE BRUTO SUL OP-3100TU-17-10SUL | FORTANKS | 02 | Gean | 2024-08-23 | 11:30 | 11:16 | X | 9:00 | 61.69 | 66.64 | 10:00 | 86.82 | 85.31 | [19 empty] | 4 | 4 | 4 | 4 | VALE | 2024-08-24
924 | 545 | PF-05 / PF-40 | 5.5 | 40 | 24 | 40 | 0 | - | 650/660 | CPIII 40 RS | CP V | SUPER PLASTIFICANTE | RESERVATÓRIO DE EFLUENTE BRUTO SUL OP-3100TU-17-10SUL | FORTANKS | 01 | Gean | 2024-08-23 | 14:00 | 13:46 | X | 9:00 | 57.52 | 59.49 | 10:00 | 86.38 | 87.76 | [19 empty] | 4 | 4 | 4 | 4 | VALE | 2024-08-24
925 | 546 | PN-52(P) / PN-53 (P) / PN-54 (P) | 6 | 40 | 24 | 40 | 0 | - | 640/650 | CPIII 40 RS | CP V | SUPER PLASTIFICANTE | RESERVATÓRIO DE EFLUENTE BRUTO SUL OP-3100TU-17-10SUL | FORTANKS | 02 | Gean | 2024-09-11 | 8:20 | 8:06 | X | 7:30 | 30.4 | 34 | 10:00 | 89.14 | 87.48 | [19 empty] | 4 | 4 | 4 | 4 | VALE | 2024-09-12
926 | 547 | PN-49 (P) / PN-50 (P) / PN-51 (P) | 6 | 40 | 24 | 40 | 0 | - | 690/700 | CPIII 40 RS | CP V | SUPER PLASTIFICANTE | RESERVATÓRIO DE EFLUENTE BRUTO SUL OP-3100TU-17-10SUL | FORTANKS | 01 | Gean | 2024-09-11 | 9:20 | 9:06 | X | 7:30 | 33.61 | 34.37 | 10:00 | 87.27 | 86.63 | [19 empty] | 4 | 4 | 4 | 4 | VALE | 2024-09-12
927 | 548 | PN-46 (P) / PN-47 (P) /PN-48 (P) | 6 | 40 | 24 | 40 | 0 | - | 630/650 | CPIII 40 RS | CP V | SUPER PLASTIFICANTE | RESERVATÓRIO DE EFLUENTE BRUTO SUL OP-3100TU-17-10SUL | FORTANKS | 02 | Gean | 2024-09-11 | 10:20 | 10:06 | X | 7:30 | 29.82 | 30.22 | 10:00 | 85.91 | 86.51 | [19 empty] | 3 | 4 | 3 | 3 | VALE | 2024-09-12
928 | 549 | PN-42 (P) / PN-43 (P) / PN-44 (P) / PN-45 (P) | 6.5 | 40 | 24 | 40 | 0 | - | 640/650 | CPIII 40 RS | CP V | SUPER PLASTIFICANTE | RESERVATÓRIO DE EFLUENTE BRUTO SUL OP-3100TU-17-10SUL | FORTANKS | 01 | Gean | 2024-09-11 | 10:30 | 10:16 | X | 7:30 | 31.6 | 34.41 | 10:00 | 84.75 | 83.63 | [19 empty] | 4 | 4 | 4 | 3 | VALE | 2024-09-12
929 | 550 | PN-64 (P) / PN-65 (P) / PN-66 (P) / PN-67(P) | 7.5 | 40 | 24 | 40 | 0 | - | 650/650 | CPIII 40 RS | CP V | SUPER PLASTIFICANTE | RESERVATÓRIO DE EFLUENTE BRUTO SUL OP-3100TU-17-10SUL | FORTANKS | 01 | Gean | 2024-09-13 | 10:20 | 10:06 | X | 8:00 | 64.4 | 61.53 | 10:00 | 87.75 | 85.68 | [19 empty] | 4 | 4 | 4 | 3 | VALE | 2024-09-14
930 | 551 | PN-60(P) / PN-61 (P) / PN-62 (P) / PN-63 (P) | 7.5 | 40 | 24 | 40 | 0 | - | 650/650 | CPIII 40 RS | CP V | SUPER PLASTIFICANTE | RESERVATÓRIO DE EFLUENTE BRUTO SUL OP-3100TU-17-10SUL | FORTANKS | 02 | Gean | 2024-09-13 | 10:40 | 10:26 | X | 8:00 | 62.42 | 62.99 | 10:00 | 88.38 | 88.64 | [19 empty] | 4 | 4 | 4 | 4 | VALE | 2024-09-14
931 | 552 | PN-56 (P) / PN-57 (P) / PN-58 (P) / PN-59 (P) | 7.5 | 40 | 24 | 40 | 0 | - | 650/650 | CPIII 40 RS | CP V | SUPER PLASTIFICANTE | RESERVATÓRIO DE EFLUENTE BRUTO SUL OP-3100TU-17-10SUL | FORTANKS | 01 | Gean | 2024-09-13 | 11:20 | 11:06 | X | 8:00 | 66.04 | 64.89 | 10:00 | 86.09 | 84.77 | [19 empty] | 4 | 3 | 4 | 4 | VALE | 2024-09-14
932 | 553 | PN-55 (P) | 2.5 | 40 | 24 | 40 | 0 | - | 670/660 | CPIII 40 RS | CP V | SUPER PLASTIFICANTE | RESERVATÓRIO DE EFLUENTE BRUTO SUL OP-3100TU-17-10SUL | FORTANKS | 02 | Gean | 2024-09-13 | 12:10 | 11:56 | X | 8:00 | 65.46 | 66.8 | 10:00 | 86.01 | 87.45 | [19 empty] | 4 | 4 | 4 | 4 | VALE | 2024-09-14
933 | 554 | PILAR P.1 /A // PILAR P.2 / A // VIGA VPR 101 | 3.5 | 40 | 25 | 40 | 0 | - | 650/650 | CPIII 40 RS | CP V | SUPER PLASTIFICANTE | RESERVATÓRIO DE EFLUENTE BRUTO SUL OP-3100TU-17-10SUL | FORTANKS | 01 | Gean | 2024-11-05 | 13:00 | 12:46 | X | 9:00 | 26.07 | 25.2 | 10:00 | 85.67 | 84.9 | [19 empty] | 4 | 3 | 4 | 4 | VALE | 2024-11-06
934 | 555 | PE-B2 / PN-68 (P) / PE-B1 | 6 | 40 | 24 | 40 | 0 | - | 650/640 | CPIII 40 RS | CP V | SUPER PLASTIFICANTE | RESERVATÓRIO DE EFLUENTE BRUTO SUL OP-3100TU-17-10SUL | FORTANKS | 01 | Gean | 2024-11-08 | 13:00 | 12:46 | X | 9:00 | 53.19 | 51.6 | 10:00 | 85.91 | 86.68 | [19 empty] | 4 | 4 | 4 | 4 | VALE | 2024-11-09
935 | 556 | VIGA VPR 102 | 2 | 40 | 24 | 40 | 0 | - | 650/640 | CPIII 40 RS | CP V | SUPER PLASTIFICANTE | RESERVATÓRIO DE EFLUENTE BRUTO SUL OP-3100TU-17-10SUL | FORTANKS | 01 | Gean | 2024-11-12 | 14:50 | 14:36 | X | 9:00 | 28.4 | 29.38 | 10:00 | 84.52 | 83.51 | [19 empty] | 4 | 4 | 4 | 4 | VALE | 2024-11-13
936 | 557 | POÇO DE BOMBAS PN-71 / PN-72 / PN-73 | 9 | 40 | 15 | 40 | 0 | - | 650/650 | CPIII 40 RS | CP V | SUPER PLASTIFICANTE | RESERVATÓRIO DE EFLUENTE BRUTO SUL OP-3100TU-17-10SUL | FORTANKS | 01 | Gean | 2024-11-18 | 10:30 | 10:16 | X | 13:00 | 35.49 | 35.19 | 10:00 | 84.56 | 86 | [19 empty] | 4 | 4 | 4 | 4 | VALE | 2024-11-19
937 | 558 | LAJE L2 / VIGA V1-1 / VIGA VPR-103 / LAJE PL6-1 LAJE PL8-1 // POÇO DE BOMBAS PN-74 | 8 | 40 | 25 | 40 | 0 | - | 650/650 | CPIII 40 RS | CP V | SUPER PLASTIFICANTE | RESERVATÓRIO DE EFLUENTE BRUTO SUL OP-3100TU-17-10SUL | FORTANKS | 01 | Gean | 2024-11-25 | 16:30 | 16:16 | X | 13:00 | 25.11 | 22.45 | 10:00 | 79.73 | 78.79 | [19 empty] | 4 | 4 | 4 | 4 | VALE | 2024-11-26
938 | 559 | POÇO DE BOMBAS PC-70 / PN-75 | 8 | 40 | 15 | 40 | 0 | - | 650/650 | CPIII 40 RS | CP V | SUPER PLASTIFICANTE | RESERVATÓRIO DE EFLUENTE BRUTO SUL OP-3100TU-17-10SUL | FORTANKS | 01 | Gean | 2024-11-25 | 15:00 | 14:46 | X | 13:00 | 20.48 | 20.08 | 10:00 | 86.06 | 87.54 | [19 empty] | 4 | 4 | 4 | 4 | VALE | 2024-11-26
939 | 560 | POÇO DE BOMBAS PN-80 / VIGA V1-2 / LAJE PL6-2 / LAJE PL8/2 | 5 | 40 | 25 | 40 | 0 | - | 650/650 | CPIII 40 RS | CP V | SUPER PLASTIFICANTE | RESERVATÓRIO DE EFLUENTE BRUTO SUL OP-3100TU-17-10SUL | FORTANKS | 01 | Gean | 2024-11-27 | 13:00 | 12:46 | X | 9:00 | 25.97 | 26.1 | 10:00 | 89.83 | 85.07 | [19 empty] | 4 | 4 | 4 | 4 | VALE | 2024-11-28
940 | 561 | POÇO DE BOMBAS PC-69 | 3.5 | 40 | 15 | 40 | 0 | - | 650/650 | CPIII 40 RS | CP V | SUPER PLASTIFICANTE | RESERVATÓRIO DE EFLUENTE BRUTO SUL OP-3100TU-17-10SUL | FORTANKS | 01 | Gean | 2024-11-27 | 16:00 | 15:46 | X | 9:00 | 24.93 | 27.58 | 10:00 | 86.8 | 84.9 | [19 empty] | 4 | 4 | 4 | 4 | VALE | 2024-11-28
941 | 562 | LAJE L1 / VIGA VPR-104 | 4 | 40 | 15 | 40 | 0 | - | 650/640 | CPIII 40 RS | CP V | SUPER PLASTIFICANTE | RESERVATÓRIO DE EFLUENTE BRUTO SUL OP-3100TU-17-10SUL | FORTANKS | 01 | Gean | 2024-11-30 | 15:00 | 14:46 | X | 7:30 | 40.77 | 39.46 | 10:00 | 95.06 | 91.77 | [19 empty] | 4 | 4 | 4 | 4 | VALE | 2024-12-01
942 | 563 | POÇO DE BOMBAS PN-81 / PN-82 / PN-84 | 8 | 40 | 15 | 40 | 0 | - | 650/650 | CPIII 40 RS | CP V | SUPER PLASTIFICANTE | RESERVATÓRIO DE EFLUENTE BRUTO SUL OP-3100TU-17-10SUL | FORTANKS | 01 | Gean | 2024-11-30 | 13:00 | 12:46 | X | 7:30 | 45.77 | 47.88 | 10:00 | 85.64 | 84.76 | [19 empty] | 4 | 4 | 4 | 4 | VALE | 2024-12-01
943 | 564 | POÇO DE BOMBAS PC-77 / PC-B4 | 7 | 40 | 15 | 40 | 0 | - | 650/650 | CPIII 40 RS | CP V | SUPER PLASTIFICANTE | RESERVATÓRIO DE EFLUENTE BRUTO SUL OP-3100TU-17-10SUL | FORTANKS | 01 | Gean | 2024-11-30 | 15:00 | 14:46 | X | 7:30 | 39.51 | 39.66 | 10:00 | 85.32 | 84.11 | [19 empty] | 4 | 4 | 4 | 4 | VALE | 2024-12-01
944 | 565 | POÇO DE BOMBAS PC-76 / VIGA V1-3 / LAJE PL8-3 | 3.5 | 40 | 25 | 40 | 0 | - | 650/650 | CPIII 40 RS | CP V | SUPER PLASTIFICANTE | RESERVATÓRIO DE EFLUENTE BRUTO SUL OP-3100TU-17-10SUL | FORTANKS | 01 | Gean | 2024-11-03 | 16:30 | 16:16 | X | 7:30 | 30.1 | 33 | 10:00 | 85.26 | 85.91 | [19 empty] | 4 | 4 | 4 | 4 | VALE | 2024-11-04
945 | 566 | POÇO DE BOMBAS PC-79 // PL-09 | 4 | 40 | 25 | 40 | 0 | - | 650/650 | CPIII 40 RS | CP V | SUPER PLASTIFICANTE | RESERVATÓRIO DE EFLUENTE BRUTO SUL OP-3100TU-17-10SUL | FORTANKS | 01 | Gean | 2024-12-04 | 16:00 | 15:46 | X | 10:00 | 25.5 | 24.46 | 10:00 | 70.31 | 68.83 | [19 empty] | 4 | 4 | 4 | 4 | VALE | 2024-12-05
946 | 567 | POÇO DE BOMBAS PC-78 / PN-83 / VIGA V1-4// LAJE PL5-1 / PL5-2 | 8 | 40 | 25 | 40 | 0 | - | 650/650 | CPIII 40 RS | CP V | SUPER PLASTIFICANTE | RESERVATÓRIO DE EFLUENTE BRUTO SUL OP-3100TU-17-10SUL | FORTANKS | 01 | Gean | 2024-12-06 | 17:55 | 17:41 | X | 12:00 | 23.7 | 25.39 | 10:00 | 70.09 | 72.23 | [19 empty] | 4 | 4 | 3 | 4 | VALE | 2024-12-07
947 | 568 | POÇO DE BOMBAS PC-B3 | 4 | 40 | 15 | 40 | 0 | - | 650/640 | CPIII 40 RS | CP V | SUPER PLASTIFICANTE | RESERVATÓRIO DE EFLUENTE BRUTO SUL OP-3100TU-17-10SUL | FORTANKS | 01 | Gean | 2024-12-09 | 17:50 | 17:36 | X | 12:00 | 39.35 | 40.11 | 10:00 | 75.23 | 74.23 | [19 empty] | 4 | 4 | 4 | 4 | VALE | 2024-12-10
948 | 569 | LAJE PL5-3 / LAJE PL5-4 / PILAR P2.B / PILAR P2.A | 3 | 40 | 25 | 40 | 0 | - | 640/660 | CPIII 40 RS | CP V | SUPER PLASTIFICANTE | RESERVATÓRIO DE EFLUENTE BRUTO SUL OP-3100TU-17-10SUL | FORTANKS | 01 | Gean | 2024-12-10 | 16:50 | 16:36 | X | 12:00 | 26.08 | 24.89 | 10:00 | 76.29 | 75.22 | [19 empty] | 4 | 4 | 5 | 4 | VALE | 2024-12-11
949 | 570 | LAJE PL5-5 / LAJE PL5-6 | 1.5 | 40 | 25 | 40 | 0 | - | 650/630 | CPIII 40 RS | CP V | SUPER PLASTIFICANTE | RESERVATÓRIO DE EFLUENTE BRUTO SUL OP-3100TU-17-10SUL | FORTANKS | 01 | Gean | 2024-12-12 | 16:00 | 15:46 | X | 16:00 | 27.3 | 28.62 | 10:00 | 77.23 | 76.74 | [19 empty] | 4 | 4 | 4 | 4 | VALE | 2024-12-13
G-01 | G-01 | POÇO DE BOMBAS - NIVELAMENTO CHAPA NA PLACA PC-B3 | 0.1 | 40 | - | 40 | 0 | - | - | - | - | - | RESERVATÓRIO DE EFLUENTE BRUTO SUL OP-3100TU-17-10SUL | FORTANKS | - | Gean | 2024-12-12 | 17:00 | 16:46 | X | 8:00 | 35.95 | 34.64 | 10:00 | 75.96 | 75.12 | [19 empty] | 4 | 4 | 4 | 4 | VALE | 2024-12-13
950 | 571 | LAJE PL7-1 / LAJE PL-2 | 1.5 | 40 | 25 | 40 | 0 | - | 650/670 | CPIII 40 RS | CP V | SUPER PLASTIFICANTE | RESERVATÓRIO DE EFLUENTE BRUTO SUL OP-3100TU-17-10SUL | FORTANKS | 1 | Gean | 2024-12-16 | 9:00 | 8:46 | X | 8:30 | 29.51 | 27.28 | 10:00 | 70.49 | 71.68 | [19 empty] | 4 | 4 | 4 | 4 | VALE | 2024-12-17
951 | 572 | LAJE PL4-1 / LAJE PL4-2 | 1.5 | 40 | 25 | 40 | 0 | - | 650/650 | CPIII 40 RS | CP V | SUPER PLASTIFICANTE | RESERVATÓRIO DE EFLUENTE BRUTO SUL OP-3100TU-17-10SUL | FORTANKS | 1 | Gean | 2024-12-17 | 15:00 | 14:46 | X | 16:00 | 28.03 | 26.08 | 10:00 | 74.31 | 75.89 | [19 empty] | 4 | 4 | 4 | 4 | VALE | 2024-12-18
952 | 573 | LAJE PL4-3 / LAJE PL4-4 / VIGA VPR-108 | 2.5 | 40 | 25 | 40 | 0 | - | 650/660 | CPIII 40 RS | CP V | SUPER PLASTIFICANTE | RESERVATÓRIO DE EFLUENTE BRUTO SUL OP-3100TU-17-10SUL | FORTANKS | 1 | Gean | 2024-12-20 | 15:20 | 15:06 | X | 8:00 | 79.99 | 78.67 | 10:00 | 72.56 | 73.68 | [19 empty] | 4 | 4 | 4 | 4 | VALE | 2024-12-21
953 | 574 | LAJE PL1-1 / LAJE PL1-2 / VIGA VPR-105 | 2 | 40 | 25 | 40 | 0 | - | 660/670 | CPIII 40 RS | CP V | SUPER PLASTIFICANTE | RESERVATÓRIO DE EFLUENTE BRUTO SUL OP-3100TU-17-10SUL | FORTANKS | 1 | Gean | 2025-01-04 | 15:00 | 14:46 | X | 8:00 | 39.26 | 41.28 | 10:00 | 75.69 | 76.58 | [19 empty] | 4 | 4 | 4 | 4 | VALE | 2025-01-05
954 | 575 | LAJE PL2-1 / LAJE PL2-2 / VIGA VPR-112 | 2.5 | 40 | 25 | 40 | 0 | - | 670/670 | CPIII 40 RS | CP V | SUPER PLASTIFICANTE | RESERVATÓRIO DE EFLUENTE BRUTO SUL OP-3100TU-17-10SUL | FORTANKS | 1 | Gean | 2025-01-06 | 15:00 | 14:46 | X | 8:00 | 33.95 | 35.31 | 10:00 | 74.57 | 74.24 | [19 empty] | 4 | 4 | 4 | 4 | VALE | 2025-01-07
955 | 576 | VIGA VPR-109 / VIGA VPR-106 | 2.5 | 40 | 25 | 40 | 0 | - | 650/650 | CPIII 40 RS | CP V | SUPER PLASTIFICANTE | RESERVATÓRIO DE EFLUENTE BRUTO SUL OP-3100TU-17-10SUL | FORTANKS | 1 | Gean | 2025-01-09 | 10:30 | 10:16 | X | 13:00 | 34.09 | 35.21 | 10:00 | 72.36 | 73.65 | [19 empty] | 4 | 4 | 4 | 4 | VALE | 2025-01-10
956 | 577 | LAJE PL2-3 / VIGA VPR-110 | 2 | 40 | 25 | 40 | 0 | - | 650/650 | CPIII 40 RS | CP V | SUPER PLASTIFICANTE | RESERVATÓRIO DE EFLUENTE BRUTO SUL OP-3100TU-17-10SUL | FORTANKS | 1 | Gean | 2025-01-09 | 9:20 | 9:06 | X | 8:00 | 23.25 | 25.19 | 10:00 | 76.85 | 77.92 | [19 empty] | 4 | 4 | 4 | 4 | VALE | 2025-01-10
957 | 578 | LAJE PL3 / VIGA VPR-107 / VIGA VPR-11 | 3 | 40 | 25 | 40 | 0 | - | 650/650 | CPIII 40 RS | CP V | SUPER PLASTIFICANTE | RESERVATÓRIO DE EFLUENTE BRUTO SUL OP-3100TU-17-10SUL | FORTANKS | 1 | Gean | 2025-01-11 | 14:10 | 13:56 | X | 10:00 | 43.72 | 47.73 | 10:00 | 75.56 | 76.27 | [19 empty] | 4 | 4 | 4 | 4 | VALE | 2025-01-12
958 | 579 | ETE PIER - PN-21 / PN-22 / PN-23 | 5 | 40 | 15 | 40 | 0 | - | 640/650 | CPIII 40 RS | CP V | SUPER PLASTIFICANTE | RESERVATÓRIO DE EFLUENTE BRUTO PIER OP-3100TU-17-10PIE | FORTANKS | 1 | Gean | 2025-01-23 | 11:00 | 10:46 | X | 10:00 | 39.02 | 39.17 | 10:00 | 86.845989 | 85.830318 | [19 empty] | 4 | 4 | 4 | 4 | VALE | 2025-01-24
959 | 580 | ETE PIER - PN-18 / PN-19 / PN-20 | 5 | 40 | 15 | 40 | 0 | - | 650/640 | CPIII 40 RS | CP V | SUPER PLASTIFICANTE | RESERVATÓRIO DE EFLUENTE BRUTO PIER OP-3100TU-17-10PIE | FORTANKS | 1 | Gean | 2025-01-27 | 14:00 | 13:46 | X | 8:00 | 25.13 | 25.75 | 10:00 | 84.753462 | 84.141612 | [19 empty] | 4 | 4 | 4 | 4 | VALE | 2025-01-28
960 | 581 | ETE PIER - PN-15 / PN-16 / PN-17 | 5 | 40 | 15 | 40 | 0 | - | 650/63 | CPIII 40 RS | CP V | SUPER PLASTIFICANTE | RESERVATÓRIO DE EFLUENTE BRUTO PIER OP-3100TU-17-10PIE | FORTANKS | 1 | Gean | 2025-01-28 | 15:15 | 15:01 | X | 7:30 | 21.32 | 22.19 | 10:00 | 85.671237 | 87.188625 | [19 empty] | 4 | 4 | 4 | 4 | VALE | 2025-01-29
961 | 582 | ETE PIER - PN-12 / PN-13 / PN-14 | 5 | 40 | 15 | 40 | 0 | - | 650/630 | CPIII 40 RS | CP V | SUPER PLASTIFICANTE | RESERVATÓRIO DE EFLUENTE BRUTO PIER OP-3100TU-17-10PIE | FORTANKS | 1 | Gean | 2025-01-29 | 15:00 | 14:46 | X | 8:00 | 20.23 | 19.87 | 10:00 | 88.057452 | 87.384417 | [19 empty] | 4 | 4 | 4 | 4 | VALE | 2025-01-30
962 | 583 | ETE PIER - PN-09 / PN-10 / PN-11 | 5 | 40 | 15 | 40 | 0 | - | 650/620 | CPIII 40 RS | CP V | SUPER PLASTIFICANTE | RESERVATÓRIO DE EFLUENTE BRUTO PIER OP-3100TU-17-10PIE | FORTANKS | 1 | Gean | 2025-01-30 | 13:55 | 13:41 | X | 7:30 | 21.89 | 21.69 | 10:00 | 80.862096 | 80.433801 | [19 empty] | 4 | 4 | 4 | 4 | VALE | 2025-01-31
963 | 584 | ETE PIER - PC-72 / PC-24 | 3 | 40 | 15 | 40 | 0 | - | 640/650 | CPIII 40 RS | CP V | SUPER PLASTIFICANTE | RESERVATÓRIO DE EFLUENTE BRUTO PIER OP-3100TU-17-10PIE | FORTANKS | 2 | Gean | 2025-01-30 | 15:00 | 14:46 | X | 12:00 | 16.21 | 18.04 | 10:00 | 86.417694 | 85.671237 | [19 empty] | 4 | 4 | 4 | 4 | VALE | 2025-01-31
964 | 585 | ETE PIER - PN-06 / PN-07 / PN-08 | 5 | 40 | 15 | 40 | 0 | - | 640/650 | CPIII 40 RS | CP V | SUPER PLASTIFICANTE | RESERVATÓRIO DE EFLUENTE BRUTO PIER OP-3100TU-17-10PIE | FORTANKS | 1 | Gean | 2025-01-31 | 14:00 | 13:46 | X | 8:00 | 17.22 | 16.82 | 10:00 | 86.51559 | 84.985965 | [19 empty] | 4 | 4 | 4 | 4 | VALE | 2025-02-01
965 | 586 | ETE PIER - PC-71 / PC-78 | 3.5 | 40 | 15 | 40 | 0 | - | 650/630 | CPIII 40 RS | CP V | SUPER PLASTIFICANTE | RESERVATÓRIO DE EFLUENTE BRUTO PIER OP-3100TU-17-10PIE | FORTANKS | 1 | Gean | 2025-02-01 | 13:00 | 12:46 | X | 7:00 | 35.24 | 35.9 | 10:00 | 83.407392 | 83.933583 | [19 empty] | 4 | 4 | 4 | 4 | VALE | 2025-02-02
966 | 587 | ETE PIER - PN-03 / PN-04 / PN-05 | 5 | 40 | 15 | 40 | 0 | - | 640/650 | CPIII 40 RS | CP V | SUPER PLASTIFICANTE | RESERVATÓRIO DE EFLUENTE BRUTO PIER OP-3100TU-17-10PIE | FORTANKS | 2 | Gean | 2025-02-01 | 15:00 | 14:46 | X | 7:30 | 44.24 | 42.9 | 10:00 | 85.989399 | 85.793607 | [19 empty] | 4 | 4 | 4 | 4 | VALE | 2025-02-02
967 | 588 | ETE PIER - PN-40 / PN-45 / PN-46 | 5 | 40 | 15 | 40 | 0 | - | 630/50 | CPIII 40 RS | CP V | SUPER PLASTIFICANTE | RESERVATÓRIO DE EFLUENTE BRUTO PIER OP-3100TU-17-10PIE | FORTANKS | 1 | Gean | 2025-02-03 | 13:40 | 13:26 | X | 7:30 | 21.97 | 20.8 | 10:00 | 84.276219 | 83.590947 | [19 empty] | 4 | 4 | 4 | 4 | VALE | 2025-02-04
968 | 589 | ETE PIER - PN-41 / PN-42 / PN-43 / PN-44 | 6.5 | 40 | 15 | 40 | 0 | - | 630/650 | CPIII 40 RS | CP V | SUPER PLASTIFICANTE | RESERVATÓRIO DE EFLUENTE BRUTO PIER OP-3100TU-17-10PIE | FORTANKS | 1 | Gean | 2025-02-04 | 14:25 | 14:11 | X | 8:11 | 18.6 | 18.66 | 10:00 | 85.964925 | 85.353075 | [19 empty] | 4 | 4 | 4 | 4 | VALE | 2025-02-05
969 | 590 | ETE PIER - PN-36 / PN-37 / PN-38 / PN-39 | 6.5 | 40 | 15 | 40 | 0 | - | 640/650 | CPIII 40 RS | CP V | SUPER PLASTIFICANTE | RESERVATÓRIO DE EFLUENTE BRUTO PIER OP-3100TU-17-10PIE | FORTANKS | 1 | Gean | 2025-02-05 | 14:10 | 13:56 | X | 8:00 | 16.15 | 15.51 | 10:00 | 85.010439 | 83.505288 | [19 empty] | 4 | 4 | 4 | 4 | VALE | 2025-02-06
970 | 591 | ETE PIER - PN-32 / PN-33 / PN-34 / PN-35 | 6.5 | 40 | 15 | 40 | 0 | - | 650/620 | CPIII 40 RS | CP V | SUPER PLASTIFICANTE | RESERVATÓRIO DE EFLUENTE BRUTO PIER OP-3100TU-17-10PIE | FORTANKS | 1 | Gean | 2025-02-06 | 15:00 | 14:46 | X | 8:00 | 17.05 | 17.38 | 10:00 | 85.610052 | 85.940451 | [19 empty] | 4 | 4 | 4 | 4 | VALE | 2025-02-07
971 | 592 | ETE PIER - PN-02 / PN-28 / PN-29 / PN-30 / PN-31 | 7.5 | 40 | 15 | 40 | 0 | - | 650/640 | CPIII 40 RS | CP V | SUPER PLASTIFICANTE | RESERVATÓRIO DE EFLUENTE BRUTO PIER OP-3100TU-17-10PIE | FORTANKS | 1 | Gean | 2025-02-07 | 14:00 | 13:46 | X | 8:00 | 14.68 | 15.66 | 10:00 | 65.431239 | 63.767007 | [19 empty] | 4 | 4 | 4 | 4 | VALE | 2025-02-08
972 | 593 | ETE PIER - PN-73 / PN-26 / PN-27 / PN-69 / PN-70 | 7.5 | 40 | 15 | 40 | 0 | - | 640/650 | CPIII 40 RS | CP V | SUPER PLASTIFICANTE | RESERVATÓRIO DE EFLUENTE BRUTO PIER OP-3100TU-17-10PIE | FORTANKS | 1 | Gean | 2025-02-08 | 14:10 | 13:56 | X | 7:00 | 29.22 | 28.07 | 10:00 | 72.332907 | 72.540936 | [19 empty] | 4 | 4 | 4 | 4 | VALE | 2025-02-09
973 | 594 | ETE PIER - PN-77 / PN-65 / PN-66 / PN-67 / PN-68 | 7.5 | 40 | 15 | 40 | 0 | - | 640/650 | CPIII 40 RS | CP V | SUPER PLASTIFICANTE | RESERVATÓRIO DE EFLUENTE BRUTO PIER OP-3100TU-17-10PIE | FORTANKS | 1 | Gean | 2025-02-10 | 14:00 | 13:46 | X | 10:00 | 15.72 | 15.85 | 10:00 | 74.376486 | 74.939388 | [19 empty] | 4 | 4 | 4 | 4 | VALE | 2025-02-11
974 | 595 | ETE PIER - PN-49 / PN-63 / PN-64 | 4.5 | 40 | 15 | 40 | 0 | - | 640/650 | CPIII 40 RS | CP V | SUPER PLASTIFICANTE | RESERVATÓRIO DE EFLUENTE BRUTO PIER OP-3100TU-17-10PIE | FORTANKS | 1 | Gean | 2025-02-11 | 14:35 | 14:21 | X | 13:00 | 18.49 | 19.32 | 10:00 | 73.05489 | 72.088167 | [19 empty] | 4 | 4 | 0 | 0 | VALE | 2025-02-12
975 | 596 | ETE PIER - PN-61 / PN-62 | 3.5 | 40 | 15 | 40 | 0 | - | 650/650 | CPIII 40 RS | CP V | SUPER PLASTIFICANTE | RESERVATÓRIO DE EFLUENTE BRUTO PIER OP-3100TU-17-10PIE | FORTANKS | 1 | Gean | 2025-02-12 | 14:40 | 14:26 | X | 14:40 | 17.92 | 19.13 | 10:00 | 76.615857 | 74.878203 | [19 empty] | 4 | 4 | 0 | 0 | VALE | 2025-02-13
976 | 597 | ETE PIER - PN-58 / PN-59 / PN-60 | 5 | 40 | 15 | 40 | 0 | - | 650/650 | CPIII 40 RS | CP V | SUPER PLASTIFICANTE | RESERVATÓRIO DE EFLUENTE BRUTO PIER OP-3100TU-17-10PIE | FORTANKS | 1 | Gean | 2025-02-13 | 15:00 | 14:46 | X | 9:00 | 18.84 | 17.48 | 10:00 | 85.744659 | 85.475445 | [19 empty] | 4 | 4 | 0 | 0 | VALE | 2025-02-14
977 | 598 | ETE PIER - PE-B1(1) / PN-56 / PN-57 | 4.5 | 40 | 15 | 40 | 0 | - | 650/660 | CPIII 40 RS | CP V | SUPER PLASTIFICANTE | RESERVATÓRIO DE EFLUENTE BRUTO PIER OP-3100TU-17-10PIE | FORTANKS | 1 | Gean | 2025-02-14 | 14:30 | 14:16 | X | 10:00 | 20.41 | 22.03 | 10:00 | 85.242942 | 84.386352 | [19 empty] | 4 | 4 | 0 | 0 | VALE | 2025-02-15
978 | 599 | ETE PEIR - PE-B1(2) / PN-53 / PN-54 / PN-55 | 6 | 40 | 15 | 40 | 0 | - | 650/650 | CPIII 40 RS | CP V | SUPER PLASTIFICANTE | RESERVATÓRIO DE EFLUENTE BRUTO PIER OP-3100TU-17-10PIE | FORTANKS | 1 | Gean | 2025-02-17 | 10:30 | 10:16 | X | 10:30 | 25.66 | 24.46 | 10:00 | 84.117138 | 82.856727 | [19 empty] | 4 | 4 | 0 | 0 | VALE | 2025-02-18
979 | 600 | ETE PIER - PN-48 / PN-50 / PN-51 / PN-52 | 6 | 40 | 15 | 40 | 0 | - | 650/650 | CPIII 40 RS | CP V | SUPER PLASTIFICANTE | RESERVATÓRIO DE EFLUENTE BRUTO PIER OP-3100TU-17-10PIE | FORTANKS | 1 | Gean | 2025-02-20 | 14:00 | 13:46 | X | 10:00 | 21.79 | 22.23 | 10:00 | 83.762265 | 82.367247 | [19 empty] | 4 | 4 | 0 | 0 | VALE | 2025-02-21
980 | 601 | ETE PIER - PN-01 / PN-25 | 3 | 40 | 15 | 40 | 0 | - | 650/650 | CPIII 40 RS | CP V | SUPER PLASTIFICANTE | RESERVATÓRIO DE EFLUENTE BRUTO PIER OP-3100TU-17-10PIE | FORTANKS | 1 | Gean | 2025-02-25 | 13:50 | 13:36 | X | 10:00 | 14.12 | 15.05 | 10:00 | 69.518397 | 70.081299 | [19 empty] | 4 | 4 | 0 | 0 | VALE | 2025-02-26
981 | 602 | ETE PIER - PLACAS PE-74 / PT-75 / PT-76 / PT-47 | 6 | 40 | 15 | 40 | 0 | - | 650/640 | CPIII 40 RS | CP V | SUPER PLASTIFICANTE | RESERVATÓRIO DE EFLUENTE BRUTO PIER OP-3100TU-17-10PIE | FORTANKS | 1 | Gean | 2025-03-05 | 15:00 | 14:46 | X | 10:00 | 45.49 | 44.93 | 10:00 | 68.600622 | 70.130247 | [19 empty] | 0 | 0 | 0 | 0 | VALE | 2025-03-06
982 | 603 | PLACA PN-11 | 5.5 | 40 | 24 | 40 | 0 | - | 650/660 | CPIII 40 RS | CP V | SUPER PLASTIFICANTE | ETE - PARQUE NOVO MUNDO (REATORES NEREDA) | FORTANKS | 1 | Gean | 2025-03-17 | 14:00 | 13:46 | X | 7:00 | 44.16 | 44.4 | 10:00 | 67.77 | 67.65 | [19 empty] | 4 | 4 | 4 | 3 | CONSORCIO NOVA ETE - PARQUE NOVO MUNDO | 2025-03-20 | 2
982-A | 603 | PLACA PR_PN-02 | 5.5 |  | 24 |  |  |  | 650/660 |  |  | SUPER PLASTIFICANTE | ETE - PROJETO SUCURIRU - CLARIFICADOR PRIMARIO | FORTANKS | 1 | Gean | 2025-03-17 | 14:00 | 13:46 | X | 7:00 | 44.16 | 44.4 | 10:00 | 67.77 | 67.65 | [19 empty] | 4 | 4 | 4 | 3 | FORTES ENGENHARIA | 2025-03-20 | 2
983 | 604 | PLACAS PN-06 / PN-10 | 6.5 | 40 | 24 | 40 | 0 | - | 650/650 | CPIII 40 RS | CP V | SUPER PLASTIFICANTE | ETE - PARQUE NOVO MUNDO (REATORES NEREDA) | FORTANKS | 2 | Gean | 2025-03-17 | 14:25 | 14:11 | X | 7:10 | 41 | 43 | 10:00 | 68.19 | 67.36 | [19 empty] | 4 | 1 | 3 | 0 | CONSORCIO NOVA ETE - PARQUE NOVO MUNDO | 2025-03-20 | 2
984 | 605 | PLACAS PN-04 / PN-05 | 6.5 | 40 | 24 | 40 | 0 | - | 650/670 | CPIII 40 RS | CP V | SUPER PLASTIFICANTE | ETE - PARQUE NOVO MUNDO (REATORES NEREDA) | FORTANKS | 1 | Gean | 2025-03-17 | 15:25 | 15:11 | X | 7:15 | 41.8 | 39.86 | 10:00 | 67.29 | 68.77 | [19 empty] | 4 | 4 | 2 | 4 | CONSORCIO NOVA ETE - PARQUE NOVO MUNDO | 2025-03-20 | 2
985 | 606 | PLACAS PN-02 / PN-03 | 6 | 40 | 24 | 40 | 0 | - | 650/650 | CPIII 40 RS | CP V | SUPER PLASTIFICANTE | ETE - PARQUE NOVO MUNDO (REATORES NEREDA) | FORTANKS | 2 | Gean | 2025-03-17 | 16:20 | 16:06 | X | 7:20 | 44.43 | 43.41 | 10:00 | 82.78 | 78.14 | [19 empty] | 4 | 4 | 4 | 1 | CONSORCIO NOVA ETE - PARQUE NOVO MUNDO | 2025-03-20 | 2
986 | 606 | PLACA PR_PN-02 (CANALETA) | 1 |  | 15 |  |  |  | 680/700 |  |  | SUPER PLASTIFICANTE | ETE - PROJETO SUCURIRU - CLARIFICADOR PRIMARIO | FORTANKS | 1 | Gean | 2025-03-17 | 17:00 | 16:46 | X | 7:00 | 21.43 | 21.67 | 10:00 | 78.45 | 77.17 | [19 empty] | 4 | 4 | 3 | 4 | FORTES ENGENHARIA | 2025-03-20 | 2
987 | 608 | PLACA PN-18 | 5.5 | 40 | 24 | 40 | 0 | - | 650/670 | CPIII 40 RS | CP V | SUPER PLASTIFICANTE | ETE - PARQUE NOVO MUNDO (REATORES NEREDA) | FORTANKS | 1 | Gean | 2025-03-25 | 10:00 | 9:46 | X | 7:30 | 35.68 | 35.23 | 10:00 | 84.7 | 85.58 | [19 empty] | 4 | 4 | 4 | 4 | CONSORCIO NOVA ETE - PARQUE NOVO MUNDO | 2025-03-26
987-A | 608 | PLACA PR_PN-03 | 5.5 |  | 24 |  |  |  | 650/670 |  |  | SUPER PLASTIFICANTE | ETE - PROJETO SUCURIRU - CLARIFICADOR PRIMARIO | FORTANKS | 1 | Gean | 2025-03-25 | 10:00 | 9:46 | X | 7:30 | 35.68 | 35.23 | 10:00 | 84.7 | 85.58 | [19 empty] | 4 | 4 | 4 | 4 | FORTES ENGENHARIA | 2025-03-26
988 | 609 | PLACAS PN-16 / PN-17 | 6.5 | 40 | 24 | 40 | 0 | - | 650/660 | CPIII 40 RS | CP V | SUPER PLASTIFICANTE | ETE - PARQUE NOVO MUNDO (REATORES NEREDA) | FORTANKS | 2 | Gean | 2025-03-25 | 10:40 | 10:26 | X | 7:35 | 30.38 | 31.17 | 10:00 | 84.27 | 84.01 | [19 empty] | 4 | 4 | 4 | 4 | CONSORCIO NOVA ETE - PARQUE NOVO MUNDO | 2025-03-26
989 | 610 | PLACAS PN-14 / PN-15 | 6 | 40 | 24 | 40 | 0 | - | 660/660 | CPIII 40 RS | CP V | SUPER PLASTIFICANTE | ETE - PARQUE NOVO MUNDO (REATORES NEREDA) | FORTANKS | 1 | Gean | 2025-03-25 | 11:10 | 10:56 | X | 7:40 | 26.82 | 27.93 | 10:00 | 84.11 | 82.92 | [19 empty] | 4 | 4 | 4 | 4 | CONSORCIO NOVA ETE - PARQUE NOVO MUNDO | 2025-03-26
990 | 611 | PLACAS PN-12 / PN-13 | 8.5 | 40 | 24 | 40 | 0 | - | 650/660 | CPIII 40 RS | CP V | SUPER PLASTIFICANTE | ETE - PARQUE NOVO MUNDO (REATORES NEREDA) | FORTANKS | 2 | Gean | 2025-03-25 | 11:45 | 11:31 | X | 7:45 | 25.53 | 26.35 | 10:00 | 84.49 | 83.43 | [19 empty] | 4 | 4 | 4 | 4 | CONSORCIO NOVA ETE - PARQUE NOVO MUNDO | 2025-03-26
991 | 612 | PLACA PR_PN-03 (CANALETA) | 1 |  | 15 |  |  |  | 650/660 |  |  | SUPER PLASTIFICANTE | ETE - PROJETO SUCURIRU - CLARIFICADOR PRIMARIO | FORTANKS | 1 | Gean | 2025-03-25 | 16:00 | 15:46 | X | 7:30 | 29.12 | 27.34 | 10:00 | 83.98 | 84.13 | [19 empty] | 4 | 4 | 4 | 4 | FORTES ENGENHARIA | 2025-03-26
992 | 613 | PLACA PN-19 | 6 | 40 | 24 | 40 | 0 | - | 650/660 | CPIII 40 RS | CP V | SUPER PLASTIFICANTE | ETE - PARQUE NOVO MUNDO (REATORES NEREDA) | FORTANKS | 1 | Gean | 2025-03-26 | 13:10 | 12:56 | X | 8:00 | 27.72 | 28.95 | 10:00 | 84.4 | 85.1 | [19 empty] | 4 | 4 | 4 | 4 | CONSORCIO NOVA ETE - PARQUE NOVO MUNDO | 2025-03-27
992-A | 613 | PLACA PR_PN-04 | 6 |  | 24 |  |  |  | 650/660 |  |  | SUPER PLASTIFICANTE | ETE - PROJETO SUCURIRU - CLARIFICADOR PRIMARIO | FORTANKS | 1 | Gean | 2025-03-26 | 13:10 | 12:56 | X | 8:00 | 27.72 | 28.95 | 10:00 | 84.4 | 85.1 | [19 empty] | 4 | 4 | 4 | 4 | FORTES ENGENHARIA | 2025-03-27
993 | 614 | PLACAS PN-20 / PN-21 | 6.5 | 40 | 24 | 40 | 0 | - | 660/665 | CPIII 40 RS | CP V | SUPER PLASTIFICANTE | ETE - PARQUE NOVO MUNDO (REATORES NEREDA) | FORTANKS | 2 | Gean | 2025-03-26 | 13:50 | 13:36 | X | 8:10 | 26.37 | 27.69 | 10:00 | 81.72 | 80.86 | [19 empty] | 4 | 4 | 1 | 4 | CONSORCIO NOVA ETE - PARQUE NOVO MUNDO | 2025-03-27
994 | 615 | PLACAS PN-25 / PN-26 | 6.5 | 40 | 24 | 40 | 0 | - | 650/660 | CPIII 40 RS | CP V | SUPER PLASTIFICANTE | ETE - PARQUE NOVO MUNDO (REATORES NEREDA) | FORTANKS | 1 | Gean | 2025-03-26 | 14:40 | 14:26 | X | 8:15 | 27.74 | 26.21 | 10:00 | 84.76 | 84.38 | [19 empty] | 4 | 4 | 4 | 4 | CONSORCIO NOVA ETE - PARQUE NOVO MUNDO | 2025-03-27
995 | 616 | PLACAS PN-22 / PN-23 | 6.5 | 40 | 24 | 40 | 0 | - | 660/660 | CPIII 40 RS | CP V | SUPER PLASTIFICANTE | ETE - PARQUE NOVO MUNDO (REATORES NEREDA) | FORTANKS | 2 | Gean | 2025-03-26 | 15:00 | 14:46 | X | 8:20 | 27.25 | 28.75 | 10:00 | 84.3 | 84.25 | [19 empty] | 4 | 4 | 4 | 4 | CONSORCIO NOVA ETE - PARQUE NOVO MUNDO | 2025-03-27
996 | 617 | PLACA PR_PN-04 (CANALETA) | 1 |  | 24 |  |  |  | 660/660 |  |  | SUPER PLASTIFICANTE | ETE - PROJETO SUCURIRU - CLARIFICADOR PRIMARIO | FORTANKS | 1 | Gean | 2025-03-26 | 17:00 | 16:46 | X | 8:30 | 17.55 | 19.59 | 10:00 | 64.23 | 61.86 | [19 empty] | 4 | 4 | 4 | 4 | FORTES ENGENHARIA | 2025-03-27
997 | 618 | PLACA PN-34 | 6 | 40 | 24 | 40 | 0 | - | 660/650 | CPIII 40 RS | CP V | SUPER PLASTIFICANTE | ETE - PARQUE NOVO MUNDO (REATORES NEREDA) | FORTANKS | 1 | Gean | 2025-03-27 | 13:10 | 12:56 | X | 9:30 | 29.69 | 27.03 | 10:00 | 84.4 | 83.91 | [19 empty] | 4 | 4 | 4 | 4 | CONSORCIO NOVA ETE - PARQUE NOVO MUNDO | 2025-03-28
997-A | [11 empty] | SUPER PLASTIFICANTE |  | FORTANKS |  | Gean |  |  | -0.01 | [26 empty] | 0 | 0 | 0 | 0 |  | 1899-12-31
998 | 619 | PLACAS PN-31 / PN-32 | 6.5 | 40 | 24 | 40 | 0 | - | 660/660 | CPIII 40 RS | CP V | SUPER PLASTIFICANTE | ETE - PARQUE NOVO MUNDO (REATORES NEREDA) | FORTANKS | 2 | Gean | 2025-03-27 | 13:30 | 13:16 | X | 9:30 | 31.57 | 31.52 | 10:00 | 74.46 | 73.65 | [19 empty] | 4 | 4 | 1 | 1 | CONSORCIO NOVA ETE - PARQUE NOVO MUNDO | 2025-03-28
999 | 620 | PLACAS PN-29 / PN-30 | 7 | 40 | 24 | 40 | 0 | - | 660/670 | CPIII 40 RS | CP V | SUPER PLASTIFICANTE | ETE - PARQUE NOVO MUNDO (REATORES NEREDA) | FORTANKS | 1 | Gean | 2025-03-27 | 14:00 | 13:46 | X | 9:30 | 29.24 | 31.54 | 10:00 | 84.36 | 93.97 | [19 empty] | 4 | 4 | 4 | 4 | CONSORCIO NOVA ETE - PARQUE NOVO MUNDO | 2025-03-28
1000 | 621 | PLACAS PN-27 / PN-28 | 7.5 | 40 | 24 | 40 | 0 | - | 660/680 | CPIII 40 RS | CP V | SUPER PLASTIFICANTE | ETE - PARQUE NOVO MUNDO (REATORES NEREDA) | FORTANKS | 2 | Gean | 2025-03-27 | 14:35 | 14:21 | X | 9:30 | 25.3 | 24.46 | 10:00 | 92.02 | 90.06 | [19 empty] | 4 | 4 | 0 | 0 | CONSORCIO NOVA ETE - PARQUE NOVO MUNDO | 2025-03-28
1001 | [11 empty] | SUPER PLASTIFICANTE |  | FORTANKS |  | Gean |  |  | -0.01 | [26 empty] | 0 | 0 | 0 | 0 |  | 1899-12-31
1002 | 623 | PLACA PN-35 | 5.5 | 40 | 24 | 40 | 0 | - | 650/650 | CPIII 40 RS | CP V | SUPER PLASTIFICANTE | ETE - PARQUE NOVO MUNDO (REATORES NEREDA) | FORTANKS | 1 | Gean | 2025-03-28 | 13:00 | 12:46 | X | 10:00 | 28.85 | 31.05 | 10:00 | 82.36 | 84.14 | [19 empty] | 4 | 4 | 4 | 4 | CONSORCIO NOVA ETE - PARQUE NOVO MUNDO | 2025-03-29
1002-A | [11 empty] | SUPER PLASTIFICANTE |  | FORTANKS |  | Gean |  |  | -0.01 | [26 empty] | 0 | 0 | 0 | 0 |  | 1899-12-31
1003 | 624 | PLACAS PN-41 / PN-42 | 6.5 | 40 | 24 | 40 | 0 | - | 660/660 | CPIII 40 RS | CP V | SUPER PLASTIFICANTE | ETE - PARQUE NOVO MUNDO (REATORES NEREDA) | FORTANKS | 2 | Gean | 2025-03-28 | 13:30 | 13:16 | X | 10:00 | 30.58 | 28.73 | 10:00 | 84.64 | 85.34 | [19 empty] | 4 | 4 | 4 | 4 | CONSORCIO NOVA ETE - PARQUE NOVO MUNDO | 2025-03-29
1004 | 625 | PLACAS PN-38 / PN-40 | 6.5 | 40 | 24 | 40 | 0 | - | 670/660 | CPIII 40 RS | CP V | SUPER PLASTIFICANTE | ETE - PARQUE NOVO MUNDO (REATORES NEREDA) | FORTANKS | 1 | Gean | 2025-03-28 | 14:30 | 14:16 | X | 10:00 | 24.66 | 24.13 | 10:00 | 84.28 | 85.57 | [19 empty] | 4 | 4 | 4 | 4 | CONSORCIO NOVA ETE - PARQUE NOVO MUNDO | 2025-03-29
1005 | 626 | PLACAS PN-36 / PN-37 | 8.5 | 40 | 24 | 40 | 0 | - | 670/670 | CPIII 40 RS | CP V | SUPER PLASTIFICANTE | ETE - PARQUE NOVO MUNDO (REATORES NEREDA) | FORTANKS | 2 | Gean | 2025-03-28 | 15:00 | 14:46 | X | 10:00 | 27.26 | 25.62 | 10:00 | 82.09 | 80.86 | [19 empty] | 4 | 4 | 1 | 3 | CONSORCIO NOVA ETE - PARQUE NOVO MUNDO | 2025-03-29
1005-A | 626 | [10 empty] | SUPER PLASTIFICANTE |  | FORTANKS |  | Gean |  |  | -0.01 | [26 empty] | 0 | 0 | 0 | 0 |  | 1899-12-31
1006 | 627 | PLACA PN-49 | 6 | 40 | 24 | 40 | 0 | - | 650/650 | CPIII 40 RS | CP V | SUPER PLASTIFICANTE | ETE - PARQUE NOVO MUNDO (REATORES NEREDA) | FORTANKS | 1 | Gean | 2025-03-31 | 8:00 | 7:46 | X | 7:30 | 39.67 | 39.59 | 10:00 | 85.62 | 85.17 | [19 empty] | 4 | 4 | 4 | 4 | CONSORCIO NOVA ETE - PARQUE NOVO MUNDO | 2025-04-01
1006-A | [11 empty] | SUPER PLASTIFICANTE |  | FORTANKS |  | Gean |  |  | -0.01 | [26 empty] | 0 | 0 | 0 | 0 |  | 1899-12-31
1007 | 628 | PLACAS PN-47 / PN-48 | 6.5 | 40 | 24 | 40 | 0 | - | 660/670 | CPIII 40 RS | CP V | SUPER PLASTIFICANTE | ETE - PARQUE NOVO MUNDO (REATORES NEREDA) | FORTANKS | 2 | Gean | 2025-03-31 | 8:30 | 8:16 | X | 7:30 | 38.7 | 36.73 | 10:00 | 84.01 | 83.26 | [19 empty] | 4 | 4 | 4 | 4 | CONSORCIO NOVA ETE - PARQUE NOVO MUNDO | 2025-04-01
1008 | 629 | PLACAS PN-45 / PN-46 | 7 | 40 | 24 | 40 | 0 | - | 660/660 | CPIII 40 RS | CP V | SUPER PLASTIFICANTE | ETE - PARQUE NOVO MUNDO (REATORES NEREDA) | FORTANKS | 1 | Gean | 2025-03-31 | 10:00 | 9:46 | X | 7:30 | 39.14 | 37.43 | 10:00 | 85.36 | 84.37 | [19 empty] | 4 | 4 | 4 | 4 | CONSORCIO NOVA ETE - PARQUE NOVO MUNDO | 2025-04-01
1009 | 630 | PLACAS PN-43 / PN-44 | 7 | 40 | 24 | 40 | 0 | - | 650/650 | CPIII 40 RS | CP V | SUPER PLASTIFICANTE | ETE - PARQUE NOVO MUNDO (REATORES NEREDA) | FORTANKS | 2 | Gean | 2025-03-31 | 11:00 | 10:46 | X | 7:30 | 31.11 | 31.7 | 10:00 | 84.26 | 85.86 | [19 empty] | 4 | 4 | 4 | 4 | CONSORCIO NOVA ETE - PARQUE NOVO MUNDO | 2025-04-01
1010 | [11 empty] | SUPER PLASTIFICANTE |  | FORTANKS |  | Gean |  |  | -0.01 | [26 empty] | 0 | 0 | 0 | 0 |  | 1899-12-31
1011 | 632 | PLACA PN-51 | 6 | 40 | 24 | 40 | 0 | - | 660/670 | CPIII 40 RS | CP V | SUPER PLASTIFICANTE | ETE - PARQUE NOVO MUNDO (REATORES NEREDA) | FORTANKS | 1 | Gean | 2025-04-02 | 9:00 | 8:46 | X | 8:00 | 38.19 | 36.49 | 10:30 | 87.87 | 86.36 | [19 empty] | 4 | 4 | 4 | 4 | CONSORCIO NOVA ETE - PARQUE NOVO MUNDO | 2025-04-03
1011-A | [11 empty] | SUPER PLASTIFICANTE |  | FORTANKS |  | Gean |  |  | -0.01 | [26 empty] | 0 | 0 | 0 | 0 |  | 1899-12-31
1012 | 633 | PLACAS PN-57 / PN-50 | 6.5 | 40 | 24 | 40 | 0 | - | 650/650 | CPIII 40 RS | CP V | SUPER PLASTIFICANTE | ETE - PARQUE NOVO MUNDO (REATORES NEREDA) | FORTANKS | 2 | Gean | 2025-04-02 | 9:30 | 9:16 | X | 8:00 | 42.19 | 43.01 | 10:30 | 84.79 | 84.02 | [19 empty] | 4 | 4 | 4 | 4 | CONSORCIO NOVA ETE - PARQUE NOVO MUNDO | 2025-04-03
1013 | 634 | PLACAS PN-54 / PN-56 | 7 | 40 | 24 | 40 | 0 | - | 650/650 | CPIII 40 RS | CP V | SUPER PLASTIFICANTE | ETE - PARQUE NOVO MUNDO (REATORES NEREDA) | FORTANKS | 1 | Gean | 2025-04-02 | 10:15 | 10:01 | X | 8:00 | 38.9 | 37.75 | 10:30 | 84.97 | 85.15 | [19 empty] | 4 | 4 | 4 | 4 | CONSORCIO NOVA ETE - PARQUE NOVO MUNDO | 2025-04-03
1014 | 635 | PLACAS PN-52 / PN-53 | 7 | 40 | 24 | 40 | 0 | - | 660/6670 | CPIII 40 RS | CP V | SUPER PLASTIFICANTE | ETE - PARQUE NOVO MUNDO (REATORES NEREDA) | FORTANKS | 2 | Gean | 2025-04-02 | 10:40 | 10:26 | X | 8:00 | 36.47 | 38.85 | 10:30 | 84.67 | 84.25 | [19 empty] | 4 | 4 | 4 | 4 | CONSORCIO NOVA ETE - PARQUE NOVO MUNDO | 2025-04-03
1015 | [11 empty] | SUPER PLASTIFICANTE |  | FORTANKS |  | Gean |  |  | -0.01 | [26 empty] | 0 | 0 | 0 | 0 |  | 1899-12-31
1016 | 637 | PLACA PN-65 | 6 | 40 | 24 | 40 | 0 | - | 650/650 | CPIII 40 RS | CP V | SUPER PLASTIFICANTE | ETE - PARQUE NOVO MUNDO (REATORES NEREDA) | FORTANKS | 1 | Gean | 2025-04-03 | 14:30 | 14:16 | X | 9:30 | 36.32 | 36.26 | 10:00 | 84.31 | 84.46 | [19 empty] | 4 | 4 | 4 | 4 | CONSORCIO NOVA ETE - PARQUE NOVO MUNDO | 2025-04-04
1016-A | [11 empty] | SUPER PLASTIFICANTE |  | FORTANKS |  | Gean |  |  | -0.01 | [26 empty] | 0 | 0 | 0 | 0 |  | 1899-12-31
1017 | 638 | PLACAS PN-62 / PN-64 | 7 | 40 | 24 | 40 | 0 | - | 650/660 | CPIII 40 RS | CP V | SUPER PLASTIFICANTE | ETE - PARQUE NOVO MUNDO (REATORES NEREDA) | FORTANKS | 2 | Gean | 2025-04-03 | 15:00 | 14:46 | X | 9:30 | 29.06 | 31.61 | 10:00 | 84.91 | 85.09 | [19 empty] | 4 | 4 | 4 | 4 | CONSORCIO NOVA ETE - PARQUE NOVO MUNDO | 2025-04-04
1018 | 639 | PLACAS PN-60 / PN-61 | 7 | 40 | 24 | 40 | 0 | - | 660/660 | CPIII 40 RS | CP V | SUPER PLASTIFICANTE | ETE - PARQUE NOVO MUNDO (REATORES NEREDA) | FORTANKS | 3 | Gean | 2025-04-03 | 15:30 | 15:16 | X | 9:30 | 32.22 | 30.87 | 10:00 | 84.39 | 85 | [19 empty] | 4 | 4 | 3 | 4 | CONSORCIO NOVA ETE - PARQUE NOVO MUNDO | 2025-04-04
1019 | 640 | PLACAS PN-58 / PN-59 | 7 | 40 | 24 | 40 | 0 | - | 660/660 | CPIII 40 RS | CP V | SUPER PLASTIFICANTE | ETE - PARQUE NOVO MUNDO (REATORES NEREDA) | FORTANKS | 4 | Gean | 2025-04-03 | 16:00 | 15:46 | X | 9:30 | 27.3 | 29.67 | 10:00 | 84.4 | 85.36 | [19 empty] | 4 | 4 | 4 | 4 | CONSORCIO NOVA ETE - PARQUE NOVO MUNDO | 2025-04-04
1019-A | [11 empty] | SUPER PLASTIFICANTE |  | FORTANKS |  | Gean |  |  | -0.01 | [26 empty] | 0 | 0 | 0 | 0 |  | 1899-12-31
1020 | 641 | PLACA PN-75 | 6 | 40 | 24 | 40 | 0 | - | 660/660 | CPIII 40 RS | CP V | SUPER PLASTIFICANTE | ETE - PARQUE NOVO MUNDO (REATORES NEREDA) | FORTANKS | 1 | Gean | 2025-04-05 | 13:40 | 13:26 | X | 10:20 | 35.46 | 37.17 | 10:00 | 84.25 | 84.81 | [19 empty] | 4 | 4 | 4 | 4 | CONSORCIO NOVA ETE - PARQUE NOVO MUNDO | 2025-04-06
1020-A | [11 empty] | SUPER PLASTIFICANTE |  | FORTANKS |  | Gean |  |  | -0.01 | [26 empty] | 0 | 0 | 0 | 0 |  | 1899-12-31
1021 | 642 | PLACAS PN-73 / PN-74 | 7 | 40 | 24 | 40 | 0 | - | 670/660 | CPIII 40 RS | CP V | SUPER PLASTIFICANTE | ETE - PARQUE NOVO MUNDO (REATORES NEREDA) | FORTANKS | 2 | Gean | 2025-04-05 | 14:00 | 13:46 | X | 10:00 | 36.44 | 38.15 | 10:00 | 84.42 | 84.34 | [19 empty] | 4 | 4 | 0 | 0 | CONSORCIO NOVA ETE - PARQUE NOVO MUNDO | 2025-04-06
1022 | 643 | PLACAS PN-68 / PN-72 | 7 | 40 | 24 | 40 | 0 | - | 650/650 | CPIII 40 RS | CP V | SUPER PLASTIFICANTE | ETE - PARQUE NOVO MUNDO (REATORES NEREDA) | FORTANKS | 3 | Gean | 2025-04-05 | 15:00 | 14:46 | X | 10:00 | 33.9 | 34.23 | 10:00 | 83.67 | 82 | [19 empty] | 4 | 4 | 4 | 3 | CONSORCIO NOVA ETE - PARQUE NOVO MUNDO | 2025-04-06
1023 | 644 | PLACAS PN-66 / PN-67 | 7 | 40 | 24 | 40 | 0 | - | 660/640 | CPIII 40 RS | CP V | SUPER PLASTIFICANTE | ETE - PARQUE NOVO MUNDO (REATORES NEREDA) | FORTANKS | 4 | Gean | 2025-04-05 | 16:00 | 15:46 | X | 10:00 | 35.32 | 38.05 | 10:00 | 83.79 | 82.81 | [19 empty] | 4 | 4 | 4 | 3 | CONSORCIO NOVA ETE - PARQUE NOVO MUNDO | 2025-04-06
1024 | [11 empty] | SUPER PLASTIFICANTE |  | FORTANKS |  | Gean |  |  | -0.01 | [26 empty] | 0 | 0 | 0 | 0 |  | 1899-12-31
1025 | 647 | PLACAS PN-81 / PN-82 | 7 | 40 | 24 | 40 | 0 | - | 660/660 | CPIII 40 RS | CP V | SUPER PLASTIFICANTE | ETE - PARQUE NOVO MUNDO (REATORES NEREDA) | FORTANKS | 1 | Gean | 2025-04-07 | 10:50 | 10:36 | X | 8:10 | 27.1 | 27.2 | 10:00 | 84.73 | 83.91 | [19 empty] | 4 | 4 | 4 | 4 | CONSORCIO NOVA ETE - PARQUE NOVO MUNDO | 2025-04-08
1026 | 646 | PLACA PN-80 | 6 | 40 | 24 | 40 | 0 | - | 650/650 | CPIII 40 RS | CP V | SUPER PLASTIFICANTE | ETE - PARQUE NOVO MUNDO (REATORES NEREDA) | FORTANKS | 2 | Gean | 2025-04-07 | 11:18 | 11:04 | X | 8:15 | 33.37 | 34.47 | 10:00 | 84.91 | 85.11 | [19 empty] | 4 | 4 | 4 | 4 | CONSORCIO NOVA ETE - PARQUE NOVO MUNDO | 2025-04-08
1026-A | [11 empty] | SUPER PLASTIFICANTE |  | FORTANKS |  | Gean |  |  | -0.01 | [26 empty] | 0 | 0 | 0 | 0 |  | 1899-12-31
1027 | 648 | PLACAS PN-78/ PN-79 | 7 | 40 | 24 | 40 | 0 | - | 660/670 | CPIII 40 RS | CP V | SUPER PLASTIFICANTE | ETE - PARQUE NOVO MUNDO (REATORES NEREDA) | FORTANKS | 3 | Gean | 2025-04-07 | 11:40 | 11:26 | X | 8:19 | 32.01 | 33.24 | 10:00 | 83.82 | 81.85 | [19 empty] | 4 | 4 | 4 | 4 | CONSORCIO NOVA ETE - PARQUE NOVO MUNDO | 2025-04-08
1028 | 649 | PLACAS PN-76 / PN-77 | 7 | 40 | 24 | 40 | 0 | - | 650/660 | CPIII 40 RS | CP V | SUPER PLASTIFICANTE | ETE - PARQUE NOVO MUNDO (REATORES NEREDA) | FORTANKS | 4 | Gean | 2025-04-07 | 12:10 | 11:56 | X | 8:20 | 25.476 | 27.036 | 10:00 | 84.75 | 84.43 | [19 empty] | 4 | 4 | 4 | 4 | CONSORCIO NOVA ETE - PARQUE NOVO MUNDO | 2025-04-08
1029 | [11 empty] | SUPER PLASTIFICANTE |  | FORTANKS |  | Gean |  |  | -0.01 | [26 empty] | 0 | 0 | 0 | 0 |  | 1899-12-31
1030 | 651 | PLACA PN-90 | 6 | 40 | 24 | 40 | 0 | - | 670/670 | CPIII 40 RS | CP V | SUPER PLASTIFICANTE | ETE - PARQUE NOVO MUNDO (REATORES NEREDA) | FORTANKS | 1 | Gean | 2025-04-08 | 13:35 | 13:21 | X | 9:00 | 28.8 | 31.54 | 10:00 | 84.58 | 84.46 | [19 empty] | 4 | 4 | 4 | 4 | CONSORCIO NOVA ETE - PARQUE NOVO MUNDO | 2025-04-09
1030-A | [11 empty] | SUPER PLASTIFICANTE |  | FORTANKS |  | Gean |  |  | -0.01 | [26 empty] | 0 | 0 | 0 | 0 |  | 1899-12-31
1031 | 652 | PLACAS PN-88 / PN-89 | 7 | 40 | 24 | 40 | 0 | - | 660/680 | CPIII 40 RS | CP V | SUPER PLASTIFICANTE | ETE - PARQUE NOVO MUNDO (REATORES NEREDA) | FORTANKS | 2 | Gean | 2025-04-08 | 14:10 | 13:56 | X | 9:10 | 27.08 | 26.88 | 10:00 | 85.17 | 84.09 | [19 empty] | 4 | 4 | 4 | 4 | CONSORCIO NOVA ETE - PARQUE NOVO MUNDO | 2025-04-09
1032 | 653 | PLACAS PN-85 / PN-87 | 7 | 40 | 24 | 40 | 0 | - | 650/660 | CPIII 40 RS | CP V | SUPER PLASTIFICANTE | ETE - PARQUE NOVO MUNDO (REATORES NEREDA) | FORTANKS | 3 | Gean | 2025-04-08 | 14:50 | 14:36 | X | 9:15 | 30.54 | 30.75 | 10:00 | 84.02 | 83.24 | [19 empty] | 4 | 4 | 4 | 4 | CONSORCIO NOVA ETE - PARQUE NOVO MUNDO | 2025-04-09
1033 | 654 | PLACAS PN-83 / PN-84 | 7 | 40 | 24 | 40 | 0 | - | 650/650 | CPIII 40 RS | CP V | SUPER PLASTIFICANTE | ETE - PARQUE NOVO MUNDO (REATORES NEREDA) | FORTANKS | 4 | Gean | 2025-04-08 | 15:25 | 15:11 | X | 9:17 | 28.78 | 26.83 | 10:00 | 85.05 | 85.3 | [19 empty] | 4 | 4 | 4 | 4 | CONSORCIO NOVA ETE - PARQUE NOVO MUNDO | 2025-04-09
1034 | 655 | PLACA PN-98 | 6 | 40 | 24 | 40 | 0 | - | 650/660 | CPIII 40 RS | CP V | SUPER PLASTIFICANTE | ETE - PARQUE NOVO MUNDO (REATORES NEREDA) | FORTANKS | 1 | Gean | 2025-04-10 | 13:30 | 13:16 | X | 9:30 | 32.35 | 34.54 | 10:00 | 83.77 | 84.27 | [19 empty] | 4 | 4 | 4 | 4 | CONSORCIO NOVA ETE - PARQUE NOVO MUNDO | 2025-04-11
1034-A | [11 empty] | SUPER PLASTIFICANTE |  | FORTANKS |  | Gean |  |  | -0.01 | [26 empty] | 0 | 0 | 0 | 0 |  | 1899-12-31
1035 | 656 | PLACAS PN-96/ PN-97 | 7 | 40 | 24 | 40 | 0 | - | 660/660 | CPIII 40 RS | CP V | SUPER PLASTIFICANTE | ETE - PARQUE NOVO MUNDO (REATORES NEREDA) | FORTANKS | 2 | Gean | 2025-04-10 | 14:05 | 13:51 | X | 9:40 | 27.85 | 28.76 | 10:00 | 85.35 | 84.7 | [19 empty] | 4 | 4 | 4 | 4 | CONSORCIO NOVA ETE - PARQUE NOVO MUNDO | 2025-04-11
1036 | 657 | PLACAS PN-93 / PN-95 | 7 | 40 | 24 | 40 | 0 | - | 650/670 | CPIII 40 RS | CP V | SUPER PLASTIFICANTE | ETE - PARQUE NOVO MUNDO (REATORES NEREDA) | FORTANKS | 3 | Gean | 2025-04-10 | 15:00 | 14:46 | X | 9:45 | 30.56 | 30.38 | 10:00 | 85.12 | 85.47 | [19 empty] | 4 | 4 | 4 | 4 | CONSORCIO NOVA ETE - PARQUE NOVO MUNDO | 2025-04-11
1037 | 658 | PLACAS PN-91 / PN-92 | 7 | 40 | 24 | 40 | 0 | - | 650/660 | CPIII 40 RS | CP V | SUPER PLASTIFICANTE | ETE - PARQUE NOVO MUNDO (REATORES NEREDA) | FORTANKS | 4 | Gean | 2025-04-10 | 15:20 | 15:06 | X | 9:54 | 30.2 | 28.36 | 10:00 | 84.78 | 84.25 | [19 empty] | 4 | 4 | 4 | 4 | CONSORCIO NOVA ETE - PARQUE NOVO MUNDO | 2025-04-11
1038 | [11 empty] | SUPER PLASTIFICANTE |  | FORTANKS |  | Gean |  |  | -0.01 | [26 empty] | 0 | 0 | 0 | 0 |  | 1899-12-31
1039-A | [11 empty] | SUPER PLASTIFICANTE |  | FORTANKS |  | Gean |  |  | -0.01 | [26 empty] | 0 | 0 | 0 | 0 |  | 1899-12-31
1039 | 660 | PLACA PN-106 | 6 | 40 | 24 | 40 | 0 | - | 660/660 | CPIII 40 RS | CP V | SUPER PLASTIFICANTE | ETE - PARQUE NOVO MUNDO (REATORES NEREDA) | FORTANKS | 1 | Gean | 2025-04-11 | 13:40 | 13:26 | X | 8:45 | 28.67 | 29.84 | 10:00 | 86.31 | 85.54 | [19 empty] | 4 | 4 | 4 | 4 | CONSORCIO NOVA ETE - PARQUE NOVO MUNDO | 2025-04-12
1040 | 661 | PLACAS PN-104 / PN-105 | 7 | 40 | 24 | 40 | 0 | - | 650/650 | CPIII 40 RS | CP V | SUPER PLASTIFICANTE | ETE - PARQUE NOVO MUNDO (REATORES NEREDA) | FORTANKS | 2 | Gean | 2025-04-11 | 14:08 | 13:54 | X | 8:40 | 28.37 | 30.02 | 10:00 | 84.8 | 84.58 | [19 empty] | 4 | 4 | 4 | 4 | CONSORCIO NOVA ETE - PARQUE NOVO MUNDO | 2025-04-12
1041 | 662 | PLACAS PN-102 / PN-103 | 7 | 40 | 24 | 40 | 0 | - | 660/660 | CPIII 40 RS | CP V | SUPER PLASTIFICANTE | ETE - PARQUE NOVO MUNDO (REATORES NEREDA) | FORTANKS | 3 | Gean | 2025-04-11 | 14:40 | 14:26 | X | 8:35 | 36.94 | 36.13 | 10:00 | 86.61 | 86.41 | [19 empty] | 4 | 4 | 4 | 4 | CONSORCIO NOVA ETE - PARQUE NOVO MUNDO | 2025-04-12
1042 | 663 | PLACAS PN-99 / PN-100 | 7 | 40 | 24 | 40 | 0 | - | 670/660 | CPIII 40 RS | CP V | SUPER PLASTIFICANTE | ETE - PARQUE NOVO MUNDO (REATORES NEREDA) | FORTANKS | 4 | Gean | 2025-04-11 | 15:20 | 15:06 | X | 8:30 | 35.2 | 36.02 | 10:30 | 86.16 | 85.22 | [19 empty] | 4 | 4 | 4 | 4 | CONSORCIO NOVA ETE - PARQUE NOVO MUNDO | 2025-04-12
1043 | [11 empty] | SUPER PLASTIFICANTE |  | FORTANKS |  | Gean |  |  | -0.01 | [26 empty] | 0 | 0 | 0 | 0 |  | 1899-12-31
1044 | 665 | PLACA PN-113 | 6 | 40 | 24 | 40 | 0 | - | 660/660 | CPIII 40 RS | CP V | SUPER PLASTIFICANTE | ETE - PARQUE NOVO MUNDO (REATORES NEREDA) | FORTANKS | 1 | Gean | 2025-04-14 | 14:10 | 13:56 | X | 15:10 | 35.1 | 36.66 | 10:00 | 86.23 | 85.64 | [19 empty] | 4 | 4 | 4 | 4 | CONSORCIO NOVA ETE - PARQUE NOVO MUNDO | 2025-04-15
1045 | 666 | PLACAS PN-111 / PN-112 | 7 | 40 | 24 | 40 | 0 | - | 660/670 | CPIII 40 RS | CP V | SUPER PLASTIFICANTE | ETE - PARQUE NOVO MUNDO (REATORES NEREDA) | FORTANKS | 2 | Gean | 2025-04-14 | 15:10 | 14:56 | X | 15:10 | 38.95 | 35.76 | 10:00 | 87.22 | 86.35 | [19 empty] | 4 | 4 | 4 | 4 | CONSORCIO NOVA ETE - PARQUE NOVO MUNDO | 2025-04-15
1046 | 667 | PLACAS PN-109 / PN-110 | 7 | 40 | 24 | 40 | 0 | - | 650/650 | CPIII 40 RS | CP V | SUPER PLASTIFICANTE | ETE - PARQUE NOVO MUNDO (REATORES NEREDA) | FORTANKS | 3 | Gean | 2025-04-14 | 16:00 | 15:46 | X | 15:10 | 38.47 | 38.48 | 10:00 | 88.22 | 87.58 | [19 empty] | 4 | 4 | 4 | 4 | CONSORCIO NOVA ETE - PARQUE NOVO MUNDO | 2025-04-15
1047 | 668 | PLACA PN-108 | 4.5 | 40 | 24 | 40 | 0 | - | 680/680 | CPIII 40 RS | CP V | SUPER PLASTIFICANTE | ETE - PARQUE NOVO MUNDO (REATORES NEREDA) | FORTANKS | 4 | Gean | 2025-04-14 | 16:55 | 16:41 | X | 15:00 | 25.28 | 28.57 | 10:00 | 85.33 | 85.12 | [19 empty] | 4 | 4 | 4 | 4 | CONSORCIO NOVA ETE - PARQUE NOVO MUNDO | 2025-04-15
1047-A | 668 | PLACA PR_PN-20 - (CANALETA) | 4.5 | 40 | 24 | 40 | 0 | - | 680/680 | CPIII 40 RS | CP V | SUPER PLASTIFICANTE | PRIMARIO | FORTANKS | 4 | Gean | 2025-04-14 | 16:55 | 16:41 | X | 15:00 | 25.28 | 28.57 | 10:00 | 85.33 | 85.12 | [19 empty] | 4 | 4 | 4 | 4 | ARAUCO | 2025-04-15
1048 | 669 | PLACA PN-120 | 6 | 40 | 24 | 40 | 0 | - | 650/650 | CPIII 40 RS | CP V | SUPER PLASTIFICANTE | ETE - PARQUE NOVO MUNDO (REATORES NEREDA) | FORTANKS | 1 | Gean | 2025-04-15 | 13:25 | 13:11 | X | 13:15 | 41.16 | 41.2 | 10:00 | 86.3 | 85.83 | [19 empty] | 4 | 4 | 4 | 4 | CONSORCIO NOVA ETE - PARQUE NOVO MUNDO | 2025-04-16
1048-A | [11 empty] | SUPER PLASTIFICANTE |  | FORTANKS |  | Gean |  |  | -0.01 | [26 empty] | 0 | 0 | 0 | 0 |  | 1899-12-31
1049 | 670 | PLACAS PN-118 / PN-119 | 7 | 40 | 24 | 40 | 0 | - | 660/660 | CPIII 40 RS | CP V | SUPER PLASTIFICANTE | ETE - PARQUE NOVO MUNDO (REATORES NEREDA) | FORTANKS | 2 | Gean | 2025-04-15 | 13:35 | 13:21 | X | 13:10 | 29.03 | 28.45 | 10:00 | 83.13 | 84.25 | [19 empty] | 4 | 4 | 4 | 4 | CONSORCIO NOVA ETE - PARQUE NOVO MUNDO | 2025-04-16
1050 | 671 | PLACAS PN-115 / PN-116 | 7 | 40 | 24 | 40 | 0 | - | 650/660 | CPIII 40 RS | CP V | SUPER PLASTIFICANTE | ETE - PARQUE NOVO MUNDO (REATORES NEREDA) | FORTANKS | 3 | Gean | 2025-04-15 | 14:30 | 14:16 | X | 13:00 | 41.97 | 40.24 | 10:00 | 85.12 | 84.42 | [19 empty] | 4 | 4 | 4 | 4 | CONSORCIO NOVA ETE - PARQUE NOVO MUNDO | 2025-04-16
1051 | 672 | PLACAS PN-107 / PN-114 | 7 | 40 | 24 | 40 | 0 | - | 660/650 | CPIII 40 RS | CP V | SUPER PLASTIFICANTE | ETE - PARQUE NOVO MUNDO (REATORES NEREDA) | FORTANKS | 4 | Gean | 2025-04-15 | 14:50 | 14:36 | X | 13:00 | 27.11 | 26.24 | 10:00 | 73.63 | 72 | [19 empty] | 4 | 4 | 4 | 4 | CONSORCIO NOVA ETE - PARQUE NOVO MUNDO | 2025-04-16
1051-A |  |  |  | 40 |  | 40 | 0 | - |  | CPIII 40 RS | CP V | SUPER PLASTIFICANTE |  | FORTANKS |  | Gean |  |  | -0.01 | [26 empty] | 0 | 0 | 0 | 0 |  | 1899-12-31
1052 | 673 | PLACA PN-128 | 6 | 40 | 24 | 40 | 0 | - | 670/660 | CPIII 40 RS | CP V | SUPER PLASTIFICANTE | ETE - PARQUE NOVO MUNDO (REATORES NEREDA) | FORTANKS | 1 | Gean | 2025-04-17 | 8:59 | 8:45 | X | 7:30 | 68.02 | 69.97 | 10:30 | 85.02 | 83.22 | [19 empty] | 4 | 4 | 4 | 4 | CONSORCIO NOVA ETE - PARQUE NOVO MUNDO | 2025-04-22 | 4
1052-A |  |  |  | 40 |  | 40 | 0 | - |  | CPIII 40 RS | CP V | SUPER PLASTIFICANTE |  | FORTANKS |  | Gean |  |  | -0.01 | [26 empty] | 0 | 0 | 0 | 0 |  | 1899-12-31
1053 | 674 | PLACAS PN-126 / PN-127 | 7 | 40 | 24 | 40 | 0 | - | 650/650 | CPIII 40 RS | CP V | SUPER PLASTIFICANTE | ETE - PARQUE NOVO MUNDO (REATORES NEREDA) | FORTANKS | 2 | Gean | 2025-04-17 | 9:30 | 9:16 | X | 7:35 | 65.49 | 65.19 | 10:00 | 83.23 | 81.61 | [19 empty] | 4 | 4 | 4 | 4 | CONSORCIO NOVA ETE - PARQUE NOVO MUNDO | 2025-04-22 | 4
1054 | 675 | PLACAS PN-123 / PN-124 | 7 | 40 | 24 | 40 | 0 | - | 650/650 | CPIII 40 RS | CP V | SUPER PLASTIFICANTE | ETE - PARQUE NOVO MUNDO (REATORES NEREDA) | FORTANKS | 3 | Gean | 2025-04-17 | 10:20 | 10:06 | X | 7:40 | 60.7 | 57.66 | 10:20 | 80.82 | 82.02 | [19 empty] | 4 | 4 | 4 | 4 | CONSORCIO NOVA ETE - PARQUE NOVO MUNDO | 2025-04-22 | 4
1055 | 676 | PLACAS PN-121 / PN-122 | 7 | 40 | 24 | 40 | 0 | - | 660/670 | CPIII 40 RS | CP V | SUPER PLASTIFICANTE | ETE - PARQUE NOVO MUNDO (REATORES NEREDA) | FORTANKS | 4 | Gean | 2025-04-17 | 10:50 | 10:36 | X | 7:50 | 64.81 | 65.62 | 10:10 | 84.09 | 85.45 | [19 empty] | 4 | 4 | 4 | 4 | CONSORCIO NOVA ETE - PARQUE NOVO MUNDO | 2025-04-22 | 4
1055-A |  |  |  | 40 |  | 40 | 0 | - |  | CPIII 40 RS | CP V | SUPER PLASTIFICANTE |  | FORTANKS |  | Gean |  |  | -0.01 | [26 empty] | 0 | 0 | 0 | 0 |  | 1899-12-31
1056 | 677 | PLACA PN-136 | 6 | 40 | 24 | 40 | 0 | - | 660/660 | CPIII 40 RS | CP V | SUPER PLASTIFICANTE | ETE - PARQUE NOVO MUNDO (REATORES NEREDA) | FORTANKS | 1 | Gean | 2025-04-17 | 14:10 | 13:56 | X | 8:00 | 68.85 | 67.08 | 10:05 | 83.73 | 83.74 | [19 empty] | 4 | 4 | 4 | 4 | CONSORCIO NOVA ETE - PARQUE NOVO MUNDO | 2025-04-22 | 4
1056-A |  |  |  | 40 |  | 40 | 0 | - |  | CPIII 40 RS | CP V | SUPER PLASTIFICANTE |  | FORTANKS |  | Gean |  |  | -0.01 | [26 empty] | 0 | 0 | 0 | 0 |  | 1899-12-31
1057 | 678 | PLACAS PN-134 / PN-135 | 7 | 40 | 24 | 40 | 0 | - | 650/650 | CPIII 40 RS | CP V | SUPER PLASTIFICANTE | ETE - PARQUE NOVO MUNDO (REATORES NEREDA) | FORTANKS | 2 | Gean | 2025-04-17 | 14:40 | 14:26 | X | 8:05 | 70.8 | 69.72 | 10:15 | 85.5 | 84.06 | [19 empty] | 4 | 4 | 4 | 4 | CONSORCIO NOVA ETE - PARQUE NOVO MUNDO | 2025-04-22 | 4
1058 | 679 | PLACAS PN-131 / PN-132 | 7 | 40 | 24 | 40 | 0 | - | 650/660 | CPIII 40 RS | CP V | SUPER PLASTIFICANTE | ETE - PARQUE NOVO MUNDO (REATORES NEREDA) | FORTANKS | 3 | Gean | 2025-04-17 | 15:20 | 15:06 | X | 8:15 | 62.77 | 61.98 | 10:25 | 77.11 | 78.45 | [19 empty] | 4 | 4 | 4 | 4 | CONSORCIO NOVA ETE - PARQUE NOVO MUNDO | 2025-04-22 | 4
1059 | 680 | PLACAS PN-129 / PN-130 | 7 | 40 | 24 | 40 | 0 | - | 660/660 | CPIII 40 RS | CP V | SUPER PLASTIFICANTE | ETE - PARQUE NOVO MUNDO (REATORES NEREDA) | FORTANKS | 4 | Gean | 2025-04-17 | 16:15 | 16:01 | X | 8:17 | 59.7 | 60.91 | 10:30 | 78.2 | 79.1 | [19 empty] | 4 | 4 | 4 | 4 | CONSORCIO NOVA ETE - PARQUE NOVO MUNDO | 2025-04-22 | 4
1059-A |  |  |  | 40 |  | 40 | 0 | - |  | CPIII 40 RS | CP V | SUPER PLASTIFICANTE |  | FORTANKS |  | Gean |  |  | -0.01 | [26 empty] | 0 | 0 | 0 | 0 |  | 1899-12-31
1060 | 681 | PLACAS PN-143 | 6 | 40 | 24 | 40 | 0 | - | 660/660 | CPIII 40 RS | CP V | SUPER PLASTIFICANTE | ETE - PARQUE NOVO MUNDO (REATORES NEREDA) | FORTANKS | 1 | Gean | 2025-04-23 | 13:17 | 13:03 | X | 9:00 | 26.97 | 25.97 | [22 empty] | 4 | 4 | 0 | 0 | CONSORCIO NOVA ETE - PARQUE NOVO MUNDO | 2025-04-24
1061 | 682 | PLACAS PN-141 / PN-142 | 7 | 40 | 24 | 40 | 0 | - | 650/650 | CPIII 40 RS | CP V | SUPER PLASTIFICANTE | ETE - PARQUE NOVO MUNDO (REATORES NEREDA) | FORTANKS | 2 | Gean | 2025-04-23 | 14:15 | 14:01 | X | 9:00 | 26.88 | 24.16 | [22 empty] | 4 | 4 | 0 | 0 | CONSORCIO NOVA ETE - PARQUE NOVO MUNDO | 2025-04-24
1062 | 683 | PLACAS PN-139 / PN-140 | 7 | 40 | 24 | 40 | 0 | - | 650/650 | CPIII 40 RS | CP V | SUPER PLASTIFICANTE | ETE - PARQUE NOVO MUNDO (REATORES NEREDA) | FORTANKS | 3 | Gean | 2024-04-23 | 14:40 | 14:26 | X | 9:00 | 33.37 | 29.14 | [22 empty] | 4 | 4 | 0 | 0 | CONSORCIO NOVA ETE - PARQUE NOVO MUNDO | 2024-04-24
1063 | 684 | PLACAS - PN-137 / PN-138 | 6.5 | 40 | 24 | 40 | 0 | - | 650/650 | CPIII 40 RS | CP V | SUPER PLASTIFICANTE | ETE - PARQUE NOVO MUNDO (REATORES NEREDA) | FORTANKS | 4 | Gean | 2025-04-23 | 15:10 | 14:56 | X | 9:05 | 32.58 | 32.24 | [22 empty] | 4 | 4 | 0 | 0 | CONSORCIO NOVA ETE - PARQUE NOVO MUNDO | 2025-04-24
1063-A |  |  |  | 40 |  | 40 | 0 | - |  | CPIII 40 RS | CP V | SUPER PLASTIFICANTE |  | FORTANKS |  | Gean |  |  | -0.01 | [26 empty] | 0 | 0 | 0 | 0 |  | 1899-12-31
1064 | 685 | PLACA PN-153 | 6 | 40 | 24 | 40 | 0 | - | 650/650 | CPIII 40 RS | CP V | SUPER PLASTIFICANTE | ETE - PARQUE NOVO MUNDO (REATORES NEREDA) | FORTANKS | 1 | Gean | 2025-04-24 | 10:20 | 10:06 | X | 13:00 | 25 | 25.87 | [22 empty] | 4 | 4 | 0 | 0 | CONSORCIO NOVA ETE - PARQUE NOVO MUNDO | 2025-04-25
1065 | 686 | PLACAS PN-151 / PN-152 | 7 | 40 | 24 | 40 | 0 | - | 650/650 | CPIII 40 RS | CP V | SUPER PLASTIFICANTE | ETE - PARQUE NOVO MUNDO (REATORES NEREDA) | FORTANKS | 2 | Gean | 2025-04-24 | 10:30 | 10:16 | X | 13:05 | 28.4 | 27.68 | [22 empty] | 4 | 4 | 0 | 0 | CONSORCIO NOVA ETE - PARQUE NOVO MUNDO | 2025-04-25
1066 | 687 | PLACAS PN-146 / PN-147 | 7 | 40 | 24 | 40 | 0 | - | 650/650 | CPIII 40 RS | CP V | SUPER PLASTIFICANTE | ETE - PARQUE NOVO MUNDO (REATORES NEREDA) | FORTANKS | 3 | Gean | 2025-04-24 | 10:50 | 10:36 | X | 13:00 | 26.9 | 23.95 | [22 empty] | 4 | 4 | 0 | 0 | CONSORCIO NOVA ETE - PARQUE NOVO MUNDO | 2025-04-25
1067 | 688 | PLACAS PN-144 / PN-145 | 7 | 40 | 24 | 40 | 0 | - | 660/650 | CPIII 40 RS | CP V | SUPER PLASTIFICANTE | ETE - PARQUE NOVO MUNDO (REATORES NEREDA) | FORTANKS | 4 | Gean | 2025-04-24 | 11:00 | 10:46 | X | 13:10 | 24.46 | 24.14 | [22 empty] | 4 | 4 | 0 | 0 | CONSORCIO NOVA ETE - PARQUE NOVO MUNDO | 2025-04-25
1068 |  |  |  | 40 |  | 40 | 0 | - |  | CPIII 40 RS | CP V | SUPER PLASTIFICANTE |  | FORTANKS |  | Gean |  |  | -0.01 | [26 empty] | 0 | 0 | 0 | 0 |  | 1899-12-31
1069 | 690 | PLACA PN-154 | 6 | 40 | 24 | 40 | 0 | - | 660/660 | CPIII 40 RS | CP V | SUPER PLASTIFICANTE | ETE - PARQUE NOVO MUNDO (REATORES NEREDA) | FORTANKS | 1 | Gean | 2025-04-26 | 13:40 | 13:26 | X | 7:30 | 56.58 | 59.67 | [22 empty] | 4 | 4 | 0 | 0 | CONSORCIO NOVA ETE - PARQUE NOVO MUNDO | 2025-04-29 | 2
1069-A |  |  |  | 40 |  | 40 | 0 | - |  | CPIII 40 RS | CP V | SUPER PLASTIFICANTE |  | FORTANKS |  | Gean |  |  | -0.01 | [26 empty] | 0 | 0 | 0 | 0 |  | 1899-12-31
1070 | 691 | PLACAS PN-155 / PN-157 | 6.5 | 40 | 24 | 40 | 0 | - | 660/660 | CPIII 40 RS | CP V | SUPER PLASTIFICANTE | ETE - PARQUE NOVO MUNDO (REATORES NEREDA) | FORTANKS | 2 | Gean | 2025-04-26 | 13:50 | 13:36 | X | 7:35 | 63.07 | 60.45 | [22 empty] | 4 | 3 | 0 | 0 | CONSORCIO NOVA ETE - PARQUE NOVO MUNDO | 2025-04-29 | 2
1071 | 692 | PLACAS PN-158 / PN-159 | 7 | 40 | 24 | 40 | 0 | - | 670/670 | CPIII 40 RS | CP V | SUPER PLASTIFICANTE | ETE - PARQUE NOVO MUNDO (REATORES NEREDA) | FORTANKS | 3 | Gean | 2025-04-26 | 14:02 | 13:48 | X | 7:40 | 58.6 | 58.33 | [22 empty] | 3 | 4 | 0 | 0 | CONSORCIO NOVA ETE - PARQUE NOVO MUNDO | 2025-04-29 | 2
1072 | 693 | PLACAS PN-160 / PN-161 | 6.5 | 40 | 24 | 40 | 0 | - | 650/650 | CPIII 40 RS | CP V | SUPER PLASTIFICANTE | ETE - PARQUE NOVO MUNDO (REATORES NEREDA) | FORTANKS | 4 | Gean | 2025-04-26 | 14:55 | 14:41 | X | 7:45 | 56.8 | 56.44 | [22 empty] | 4 | 4 | 0 | 0 | CONSORCIO NOVA ETE - PARQUE NOVO MUNDO | 2025-04-29 | 2
1073 |  |  |  | 40 |  | 40 | 0 | - |  | CPIII 40 RS | CP V | SUPER PLASTIFICANTE |  | FORTANKS |  | Gean |  |  | -0.01 | [26 empty] | 0 | 0 | 0 | 0 |  | 1899-12-31
1074 | 695 | PLACA PN-169 | 6 | 40 | 24 | 40 | 0 | - | 650/650 | CPIII 40 RS | CP V | SUPER PLASTIFICANTE | ETE - PARQUE NOVO MUNDO (REATORES NEREDA) | FORTANKS | 1 | Gean | 2025-04-29 | 13:50 | 13:36 | X | 7:30 | 56.82 | 56.42 | [22 empty] | 4 | 4 | 0 | 0 | CONSORCIO NOVA ETE - PARQUE NOVO MUNDO | 2025-05-02 | 2
1075 | 696 | PLACAS PN-167 / PN-168 | 7 | 40 | 24 | 40 | 0 | - | 660/660 | CPIII 40 RS | CP V | SUPER PLASTIFICANTE | ETE - PARQUE NOVO MUNDO (REATORES NEREDA) | FORTANKS | 2 | Gean | 2025-04-29 | 14:20 | 14:06 | X | 7:35 | 48.26 | 45.81 | [22 empty] | 4 | 4 | 0 | 0 | CONSORCIO NOVA ETE - PARQUE NOVO MUNDO | 2025-05-02 | 2
1076 | 697 | PLACAS PN-165 / PN-166 | 7 | 40 | 24 | 40 | 0 | - | 660/660 | CPIII 40 RS | CP V | SUPER PLASTIFICANTE | ETE - PARQUE NOVO MUNDO (REATORES NEREDA) | FORTANKS | 3 | Gean | 2025-04-29 | 14:50 | 14:36 | X | 7:40 | 49.15 | 46.24 | [22 empty] | 4 | 3 | 0 | 0 | CONSORCIO NOVA ETE - PARQUE NOVO MUNDO | 2025-05-02 | 2
1077 | 698 | PLACAS PN-162 / PN-163 | 7 | 40 | 24 | 40 | 0 | - | 660/650 | CPIII 40 RS | CP V | SUPER PLASTIFICANTE | ETE - PARQUE NOVO MUNDO (REATORES NEREDA) | FORTANKS | 4 | Gean | 2025-04-29 | 15:00 | 14:46 | X | 7:45 | 42.66 | 41.59 | [22 empty] | 4 | 4 | 0 | 0 | CONSORCIO NOVA ETE - PARQUE NOVO MUNDO | 2025-05-02 | 2
1078 |  |  |  | 40 |  | 40 | 0 | - |  | CPIII 40 RS | CP V | SUPER PLASTIFICANTE |  | FORTANKS |  | Gean |  |  | -0.01 | [26 empty] | 0 | 0 | 0 | 0 |  | 1899-12-31
1079 | 700 | PLACA PN-170 | 6 | 40 | 24 | 40 | 0 | - | 650/650 | CPIII 40 RS | CP V | SUPER PLASTIFICANTE | ETE - PARQUE NOVO MUNDO (REATORES NEREDA) | FORTANKS | 1 | Gean | 2025-04-30 | 13:30 | 13:16 | X | 7:45 | 39 | 39.2 | [22 empty] | 4 | 4 | 0 | 0 | CONSORCIO NOVA ETE - PARQUE NOVO MUNDO | 2025-05-02 | 1
1080 | 701 | PLACAS PN-175 / PN-176 | 7 | 40 | 24 | 40 | 0 | - | 650/660 | CPIII 40 RS | CP V | SUPER PLASTIFICANTE | ETE - PARQUE NOVO MUNDO (REATORES NEREDA) | FORTANKS | 2 | Gean | 2025-04-30 | 14:10 | 13:56 | X | 7:45 | 34.4 | 35.73 | [22 empty] | 4 | 4 | 0 | 0 | CONSORCIO NOVA ETE - PARQUE NOVO MUNDO | 2025-05-02 | 1
1081 | 702 | PLACAS PN-173 / PN-174 | 6.5 | 40 | 24 | 40 | 0 | - | 660/670 | CPIII 40 RS | CP V | SUPER PLASTIFICANTE | ETE - PARQUE NOVO MUNDO (REATORES NEREDA) | FORTANKS | 3 | Gean | 2025-04-30 | 14:50 | 14:36 | X | 7:50 | 34.98 | 38.91 | [22 empty] | 4 | 4 | 0 | 0 | CONSORCIO NOVA ETE - PARQUE NOVO MUNDO | 2025-05-02 | 1
1082 | 703 | PLACAS PN-171 / PN-172 | 6.5 | 40 | 24 | 40 | 0 | - | 650/650 | CPIII 40 RS | CP V | SUPER PLASTIFICANTE | ETE - PARQUE NOVO MUNDO (REATORES NEREDA) | FORTANKS | 4 | Gean | 2025-04-30 | 15:30 | 15:16 | X | 7:45 | 36.18 | 35.24 | [22 empty] | 4 | 4 | 0 | 0 | CONSORCIO NOVA ETE - PARQUE NOVO MUNDO | 2025-05-02 | 1
1083 |  |  |  | 40 |  | 40 | 0 | - |  | CPIII 40 RS | CP V | SUPER PLASTIFICANTE |  | FORTANKS |  | Gean |  |  | -0.01 | [26 empty] | 0 | 0 | 0 | 0 |  | 1899-12-31
1084 | 705 | PLACA PN-184 | 6 | 40 | 24 | 40 | 0 | - | 660/660 | CPIII 40 RS | CP V | SUPER PLASTIFICANTE | ETE - PARQUE NOVO MUNDO (REATORES NEREDA) | FORTANKS | 1 | Gean | 2025-05-03 | 10:05 | 9:51 | X | 7:30 | 48.58 | 50.64 | [22 empty] | 4 | 4 | 0 | 0 | CONSORCIO NOVA ETE - PARQUE NOVO MUNDO | 2025-05-05 | 1
1085 | 706 | PLACAS PN-177 / PN-178 | 7 | 40 | 24 | 40 | 0 | - | 650/660 | CPIII 40 RS | CP V | SUPER PLASTIFICANTE | ETE - PARQUE NOVO MUNDO (REATORES NEREDA) | FORTANKS | 2 | Gean | 2025-05-03 | 10:50 | 10:36 | X | 7:35 | 45.22 | 44.11 | [22 empty] | 4 | 4 | 0 | 0 | CONSORCIO NOVA ETE - PARQUE NOVO MUNDO | 2025-05-05 | 1
1086 | 707 | PLACAS PN-179 / PN-181 | 7 | 40 | 24 | 40 | 0 | - | 660/660 | CPIII 40 RS | CP V | SUPER PLASTIFICANTE | ETE - PARQUE NOVO MUNDO (REATORES NEREDA) | FORTANKS | 3 | Gean | 2025-05-03 | 11:20 | 11:06 | X | 7:40 | 41.43 | 42.63 | [22 empty] | 4 | 4 | 0 | 0 | CONSORCIO NOVA ETE - PARQUE NOVO MUNDO | 2025-05-05 | 1
1087 | 708 | PLACAS PN-182 / PN-183 | 7 | 40 | 24 | 40 | 0 | - | 650/650 | CPIII 40 RS | CP V | SUPER PLASTIFICANTE | ETE - PARQUE NOVO MUNDO (REATORES NEREDA) | FORTANKS | 4 | Gean | 2025-05-03 | 14:10 | 13:56 | X | 7:45 | 39.39 | 37.9 | [22 empty] | 4 | 4 | 0 | 0 | CONSORCIO NOVA ETE - PARQUE NOVO MUNDO | 2025-05-05 | 1
1087-A | 709 |  |  | 40 |  | 40 | 0 | - |  | CPIII 40 RS | CP V | SUPER PLASTIFICANTE |  | FORTANKS |  | Gean |  |  | -0.01 | [26 empty] | 0 | 0 | 0 | 0 |  | 1899-12-31
1088 | 710 | PLACA PN-185 | 6 | 40 | 24 | 40 | 0 | - | 650/660 | CPIII 40 RS | CP V | SUPER PLASTIFICANTE | ETE - PARQUE NOVO MUNDO (REATORES NEREDA) | FORTANKS | 1 | Gean | 2025-05-05 | 13:30 | 13:16 | X | 9:45 | 27.08 | 30.65 | [22 empty] | 4 | 4 | 0 | 0 | CONSORCIO NOVA ETE - PARQUE NOVO MUNDO | 2025-05-06
1089 | 711 | PLACAS PN-191 / PN-192 | 7 | 40 | 24 | 40 | 0 | - | 660/660 | CPIII 40 RS | CP V | SUPER PLASTIFICANTE | ETE - PARQUE NOVO MUNDO (REATORES NEREDA) | FORTANKS | 2 | Gean | 2025-05-05 | 14:00 | 13:46 | X | 13:00 | 27.96 | 26.4 | [22 empty] | 4 | 4 | 0 | 0 | CONSORCIO NOVA ETE - PARQUE NOVO MUNDO | 2025-05-06
1090 | 712 | PLACAS PN-189 / PN-190 | 6.5 | 40 | 24 | 40 | 0 | - | 650/650 | CPIII 40 RS | CP V | SUPER PLASTIFICANTE | ETE - PARQUE NOVO MUNDO (REATORES NEREDA) | FORTANKS | 3 | Gean | 2025-05-05 | 14:40 | 14:26 | X | 13:05 | 26.32 | 25.76 | [22 empty] | 4 | 4 | 0 | 0 | CONSORCIO NOVA ETE - PARQUE NOVO MUNDO | 2025-05-06
1091 | 713 | PLACAS PN-186 / PN-188 | 6.5 | 40 | 24 | 40 | 0 | - | 660/650 | CPIII 40 RS | CP V | SUPER PLASTIFICANTE | ETE - PARQUE NOVO MUNDO (REATORES NEREDA) | FORTANKS | 4 | Gean | 2025-05-05 | 15:30 | 15:16 | X | 13:10 | 26 | 24.4 | [22 empty] | 4 | 4 | 0 | 0 | CONSORCIO NOVA ETE - PARQUE NOVO MUNDO | 2025-05-06
1092 |  |  |  | 40 |  | 40 | 0 | - |  | CPIII 40 RS | CP V | SUPER PLASTIFICANTE |  | FORTANKS |  | Gean |  |  | -0.01 | [26 empty] | 0 | 0 | 0 | 0 |  | 1899-12-31
1093 | 715 | PLACA PN-200 | 6 | 40 | 24 | 40 | 0 | - | 650/650 | CPIII 40 RS | CP V | SUPER PLASTIFICANTE | ETE - PARQUE NOVO MUNDO (REATORES NEREDA) | FORTANKS | 1 | Gean | 2025-05-06 | 13:10 | 12:56 | X | 10:20 | 28.8 | 29.46 | [22 empty] | 4 | 4 | 0 | 0 | CONSORCIO NOVA ETE - PARQUE NOVO MUNDO | 2025-05-07
1094 | 716 | PLACAS PN-198 / PN-199 | 7 | 40 | 24 | 40 | 0 | - | 660/650 | CPIII 40 RS | CP V | SUPER PLASTIFICANTE | ETE - PARQUE NOVO MUNDO (REATORES NEREDA) | FORTANKS | 2 | Gean | 2025-05-06 | 13:30 | 13:16 | X | 10:25 | 29.65 | 30.52 | [22 empty] | 4 | 4 | 0 | 0 | CONSORCIO NOVA ETE - PARQUE NOVO MUNDO | 2025-05-07
1095 | 717 | PLACAS PN-196 / PN-197 | 7 | 40 | 24 | 40 | 0 | - | 660/660 | CPIII 40 RS | CP V | SUPER PLASTIFICANTE | ETE - PARQUE NOVO MUNDO (REATORES NEREDA) | FORTANKS | 3 | Gean | 2025-05-06 | 14:00 | 13:46 | X | 10:30 | 31.84 | 28.99 | [22 empty] | 4 | 4 | 0 | 0 | CONSORCIO NOVA ETE - PARQUE NOVO MUNDO | 2025-05-07
1096 | 718 | PLACAS PN-193 / PN-194 | 7 | 40 | 24 | 40 | 0 | - | 660/650 | CPIII 40 RS | CP V | SUPER PLASTIFICANTE | ETE - PARQUE NOVO MUNDO (REATORES NEREDA) | FORTANKS | 4 | Gean | 2025-05-06 | 14:45 | 14:31 | X | 10:20 | 27.92 | 26.68 | [22 empty] | 4 | 4 | 0 | 0 | CONSORCIO NOVA ETE - PARQUE NOVO MUNDO | 2025-05-07
1097 |  |  |  | 40 |  | 40 | 0 | - |  | CPIII 40 RS | CP V | SUPER PLASTIFICANTE |  | FORTANKS |  | Gean |  |  | -0.01 | [26 empty] | 0 | 0 | 0 | 0 |  | 1899-12-31
1098 | 720 | PLACA PN-201 | 6 | 40 | 24 | 40 | 0 | - | 650/650 | CPIII 40 RS | CP V | SUPER PLASTIFICANTE | ETE - PARQUE NOVO MUNDO (REATORES NEREDA) | FORTANKS | 1 | Gean | 2025-05-08 | 10:00 | 9:46 | X | 8:30 | 27.14 | 28.71 | [22 empty] | 4 | 4 | 0 | 0 | CONSORCIO NOVA ETE - PARQUE NOVO MUNDO | 2025-05-09
1099 | 721 | PLACAS PN-206 / PN-207 | 7 | 40 | 24 | 40 | 0 | - | 660/660 | CPIII 40 RS | CP V | SUPER PLASTIFICANTE | ETE - PARQUE NOVO MUNDO (REATORES NEREDA) | FORTANKS | 2 | Gean | 2025-05-08 | 11:00 | 10:46 | X | 8:35 | 25.66 | 25.99 | [22 empty] | 4 | 4 | 0 | 0 | CONSORCIO NOVA ETE - PARQUE NOVO MUNDO | 2025-05-09
1100 | 722 | PLACAS PN-204 / PN-205 | 7 | 40 | 24 | 40 | 0 | - | 650/660 | CPIII 40 RS | CP V | SUPER PLASTIFICANTE | ETE - PARQUE NOVO MUNDO (REATORES NEREDA) | FORTANKS | 3 | Gean | 2025-05-08 | 12:00 | 11:46 | X | 8:30 | 31.32 | 29.86 | [22 empty] | 4 | 4 | 0 | 0 | CONSORCIO NOVA ETE - PARQUE NOVO MUNDO | 2025-05-09
1101 | 723 | PLACAS PN-202 / PN-203 | 6.5 | 40 | 24 | 40 | 0 | - | 650/660 | CPIII 40 RS | CP V | SUPER PLASTIFICANTE | ETE - PARQUE NOVO MUNDO (REATORES NEREDA) | FORTANKS | 4 | Gean | 2025-05-08 | 13:50 | 13:36 | X | 8:30 | 30.72 | 29.58 | [22 empty] | 4 | 4 | 0 | 0 | CONSORCIO NOVA ETE - PARQUE NOVO MUNDO | 2025-05-09
1102 |  |  |  | 40 |  | 40 | 0 | - |  | CPIII 40 RS | CP V | SUPER PLASTIFICANTE |  | FORTANKS |  | Gean |  |  | -0.01 | [26 empty] | 0 | 0 | 0 | 0 |  | 1899-12-31
1103 | 725 | PLACA PN-215 | 6 | 40 | 24 | 40 | 0 | - | 650/650 | CPIII 40 RS | CP V | SUPER PLASTIFICANTE | ETE - PARQUE NOVO MUNDO (REATORES NEREDA) | FORTANKS | 1 | Gean | 2025-05-09 | 10:25 | 10:11 | X | 8:00 | 35.19 | 35.79 | [22 empty] | 4 | 4 | 0 | 0 | CONSORCIO NOVA ETE - PARQUE NOVO MUNDO | 2025-05-10
1104 | 726 | PLACAS PN-213 / PN-214 | 7 | 40 | 24 | 40 | 0 | - | 650/650 | CPIII 40 RS | CP V | SUPER PLASTIFICANTE | ETE - PARQUE NOVO MUNDO (REATORES NEREDA) | FORTANKS | 2 | Gean | 2025-05-09 | 11:00 | 10:46 | X | 8:05 | 33.19 | 35.52 | [22 empty] | 4 | 4 | 0 | 0 | CONSORCIO NOVA ETE - PARQUE NOVO MUNDO | 2025-05-10
1105 | 727 | PLACAS PN-210 / PN-212 | 7 | 40 | 24 | 40 | 0 | - | 650/650 | CPIII 40 RS | CP V | SUPER PLASTIFICANTE | ETE - PARQUE NOVO MUNDO (REATORES NEREDA) | FORTANKS | 3 | Gean | 2025-05-09 | 11:50 | 11:36 | X | 8:10 | 34.51 | 31.82 | [22 empty] | 4 | 4 | 0 | 0 | CONSORCIO NOVA ETE - PARQUE NOVO MUNDO | 2025-05-10
1106 | 728 | PLACAS PN-208 / PN-209 | 7 | 40 | 24 | 40 | 0 | - | 650/650 | CPIII 40 RS | CP V | SUPER PLASTIFICANTE | ETE - PARQUE NOVO MUNDO (REATORES NEREDA) | FORTANKS | 4 | Gean | 2025-05-09 | 14:50 | 14:36 | X | 8:15 | 29.89 | 29.08 | [22 empty] | 4 | 4 | 0 | 0 | CONSORCIO NOVA ETE - PARQUE NOVO MUNDO | 2025-05-10
1106-A | [15 empty] | Gean |  |  | -0.01 | [26 empty] | 0 | 0 | 0 | 0 |  | 1899-12-31
1107 | 729 | PLACA PN-216 | 6 | 40 | 24 | 40 | 0 | - | 660/650 | CPIII 40 RS | CP V | SUPER PLASTIFICANTE | ETE - PARQUE NOVO MUNDO (REATORES NEREDA) | FORTANKS | 1 | Gean | 2025-05-12 | 8:10 | 7:56 | X | 10:00 | 30.57 | 32.91 | [22 empty] | 4 | 4 | 0 | 0 | CONSORCIO NOVA ETE - PARQUE NOVO MUNDO | 2025-05-13
1108 | 730 | PLACAS PN-222 / PN-223 | 7 | 40 | 24 | 40 | 0 | - | 660/660 | CPIII 40 RS | CP V | SUPER PLASTIFICANTE | ETE - PARQUE NOVO MUNDO (REATORES NEREDA) | FORTANKS | 2 | Gean | 2025-05-12 | 8:40 | 8:26 | X | 10:05 | 26.78 | 25.78 | [22 empty] | 4 | 4 | 0 | 0 | CONSORCIO NOVA ETE - PARQUE NOVO MUNDO | 2025-05-13
1109 | 731 | PLACAS PN-220 / PN-221 | 6.5 | 40 | 24 | 40 | 0 | - | 650/650 | CPIII 40 RS | CP V | SUPER PLASTIFICANTE | ETE - PARQUE NOVO MUNDO (REATORES NEREDA) | FORTANKS | 3 | Gean | 2025-05-12 | 9:15 | 9:01 | X | 10:10 | 33.07 | 30.9 | [22 empty] | 4 | 4 | 0 | 0 | CONSORCIO NOVA ETE - PARQUE NOVO MUNDO | 2025-05-13
1110 | 732 | PLACAS PN-217 / PN-219 | 6.5 | 40 | 24 | 40 | 0 | - | 650/650 | CPIII 40 RS | CP V | SUPER PLASTIFICANTE | ETE - PARQUE NOVO MUNDO (REATORES NEREDA) | FORTANKS | 4 | Gean | 2025-05-12 | 10:00 | 9:46 | X | 10:00 | 24.22 | 27.2 | [22 empty] | 4 | 4 | 0 | 0 | CONSORCIO NOVA ETE - PARQUE NOVO MUNDO | 2025-05-13
1111 |  |  |  | 40 |  | 40 | 0 | - |  | CPIII 40 RS | CP V | SUPER PLASTIFICANTE |  | FORTANKS |  | Gean |  |  | -0.01 | [26 empty] | 0 | 0 | 0 | 0 |  | 1899-12-31
1112-A | 734 | PLACA PF-01 (1° ETAPA) | 5 | 40 | 24 | 40 | 0 | - | 680/680 | CPIII 40 RS | CP V | SUPER PLASTIFICANTE | ETE - PARQUE NOVO MUNDO (REATORES NEREDA) | FORTANKS | 1 | Gean | 2025-05-19 | 11:00 | 10:46 | X | 7:30 | 37.7 | 34.14 | [22 empty] | 4 | 4 | 0 | 0 | CONSORCIO NOVA ETE - PARQUE NOVO MUNDO | 2025-05-20
1113 | 735 | PLACA PF-01 (2° ETAPA) | 4.5 | 40 | 24 | 40 | 0 | - | 670/670 | CPIII 40 RS | CP V | SUPER PLASTIFICANTE | ETE - PARQUE NOVO MUNDO (REATORES NEREDA) | FORTANKS | 2 | Gean | 2025-05-19 | 11:05 | 10:51 | X | 7:34 | 33.06 | 34.29 | [22 empty] | 4 | 4 | 0 | 0 | CONSORCIO NOVA ETE - PARQUE NOVO MUNDO | 2025-05-20
1114 |  |  |  | 40 |  | 40 | 0 | - |  | CPIII 40 RS | CP V | SUPER PLASTIFICANTE |  | FORTANKS |  | Gean |  |  | -0.01 | [26 empty] | 0 | 0 | 0 | 0 |  | 1899-12-31
1115 |  |  |  | 40 |  | 40 | 0 | - |  | CPIII 40 RS | CP V | SUPER PLASTIFICANTE |  | FORTANKS |  | Gean |  |  | -0.01 | [26 empty] | 0 | 0 | 0 | 0 |  | 1899-12-31
1115-A | 737 | PLACA PF-32 (1° ETAPA) | 5 | 40 | 24 | 40 | 0 | - | 660/660 | CPIII 40 RS | CP V | SUPER PLASTIFICANTE | ETE - PARQUE NOVO MUNDO (REATORES NEREDA) | FORTANKS | 1 | Gean | 2025-05-23 | 10:00 | 9:46 | X | 8:30 | 27.09 | 26.31 | [22 empty] | 4 | 4 | 0 | 0 | CONSORCIO NOVA ETE - PARQUE NOVO MUNDO | 2025-05-24
1116 | 738 | PLACA PF-32 (2° ETAPA) | 4 | 40 | 24 | 40 | 0 | - | 650/660 | CPIII 40 RS | CP V | SUPER PLASTIFICANTE | ETE - PARQUE NOVO MUNDO (REATORES NEREDA) | FORTANKS | 2 | Gean | 2025-05-23 | 10:05 | 9:51 | X | 8:35 | 37.1 | 37.11 | [22 empty] | 4 | 4 | 0 | 0 | CONSORCIO NOVA ETE - PARQUE NOVO MUNDO | 2025-05-24
1117 |  |  |  | 40 |  | 40 | 0 | - |  | CPIII 40 RS | CP V | SUPER PLASTIFICANTE |  | FORTANKS |  | Gean |  |  | -0.01 | [26 empty] | 0 | 0 | 0 | 0 |  | 1899-12-31
1118 | 740 | PLACA PN-224 | 6 | 40 | 24 | 40 | 0 | - | 650/660 | CPIII 40 RS | CP V | SUPER PLASTIFICANTE | ETE - PARQUE NOVO MUNDO (REATORES NEREDA) | FORTANKS | 1 | Gean | 2025-05-29 | 13:40 | 13:26 | X | 11:00 | 35.18 | 34.35 | [22 empty] | 4 | 4 | 0 | 0 | CONSORCIO NOVA ETE - PARQUE NOVO MUNDO | 2025-05-30
1119 | 741 | PLACAS PE-07(Tipo 2) / PE-39(Tipo 2) | 7 | 40 | 24 | 40 | 0 | - | 680/680 | CPIII 40 RS | CP V | SUPER PLASTIFICANTE | ETE - PARQUE NOVO MUNDO (REATORES NEREDA) | FORTANKS | 2 | Gean | 2025-05-29 | 14:00 | 13:46 | X | 11:05 | 25.26 | 27.62 | [22 empty] | 4 | 4 | 0 | 0 | CONSORCIO NOVA ETE - PARQUE NOVO MUNDO | 2025-05-30
1120 | 742 | PLACAS PE-24(Tipo 4) / PE-55(Tipo 4) | 6 | 40 | 24 | 40 | 0 | - | 660/670 | CPIII 40 RS | CP V | SUPER PLASTIFICANTE | ETE - PARQUE NOVO MUNDO (REATORES NEREDA) | FORTANKS | 3 | Gean | 2025-05-29 | 14:50 | 14:36 | X | 11:10 | 35.23 | 32.62 | [22 empty] | 4 | 4 | 0 | 0 | CONSORCIO NOVA ETE - PARQUE NOVO MUNDO | 2025-05-30
1121 | 743 | PLACAS PE-09(Tipo 3) / PE-08(Tipo 1) | 7 | 40 | 24 | 40 | 0 | - | 670/660 | CPIII 40 RS | CP V | SUPER PLASTIFICANTE | ETE - PARQUE NOVO MUNDO (REATORES NEREDA) | FORTANKS | 4 | Gean | 2025-05-29 | 15:30 | 15:16 | X | 11:15 | 35.32 | 32.9 | [22 empty] | 4 | 4 | 0 | 0 | CONSORCIO NOVA ETE - PARQUE NOVO MUNDO | 2025-05-30
|  |  |  | 40 |  | 40 | 0 | - |  | CPIII 40 RS | CP V | SUPER PLASTIFICANTE |  | FORTANKS |  | Gean |  |  | -0.01 | [26 empty] | 0 | 0 | 0 | 0 |  | 1899-12-31
|  |  |  | 40 |  | 40 | 0 | - |  | CPIII 40 RS | CP V | SUPER PLASTIFICANTE |  | FORTANKS |  | Gean |  |  | -0.01 | [26 empty] | 0 | 0 | 0 | 0 |  | 1899-12-31
|  |  |  | 40 |  | 40 | 0 | - |  | CPIII 40 RS | CP V | SUPER PLASTIFICANTE |  | FORTANKS |  | Gean |  |  | -0.01 | [26 empty] | 0 | 0 | 0 | 0 |  | 1899-12-31
|  |  |  | 40 |  | 40 | 0 | - |  | CPIII 40 RS | CP V | SUPER PLASTIFICANTE |  | FORTANKS |  | Gean |  |  | -0.01 | [26 empty] | 0 | 0 | 0 | 0 |  | 1899-12-31
|  |  |  | 40 |  | 40 | 0 | - |  | CPIII 40 RS | CP V | SUPER PLASTIFICANTE |  | FORTANKS |  | Gean |  |  | -0.01 | [26 empty] | 0 | 0 | 0 | 0 |  | 1899-12-31
|  |  |  | 40 |  | 40 | 0 | - |  | CPIII 40 RS | CP V | SUPER PLASTIFICANTE |  | FORTANKS |  | Gean |  |  | -0.01 | [26 empty] | 0 | 0 | 0 | 0 |  | 1899-12-31
|  |  |  | 40 |  | 40 | 0 | - |  | CPIII 40 RS | CP V | SUPER PLASTIFICANTE |  | FORTANKS |  | Gean |  |  | -0.01 | [26 empty] | 0 | 0 | 0 | 0 |  | 1899-12-31
|  |  |  | 40 |  | 40 | 0 | - |  | CPIII 40 RS | CP V | SUPER PLASTIFICANTE |  | FORTANKS |  | Gean |  |  | -0.01 | [26 empty] | 0 | 0 | 0 | 0 |  | 1899-12-31
|  |  |  | 40 |  | 40 | 0 | - |  | CPIII 40 RS | CP V | SUPER PLASTIFICANTE |  | FORTANKS |  | Gean |  |  | -0.01 | [26 empty] | 0 | 0 | 0 | 0 |  | 1899-12-31
|  |  |  | 40 |  | 40 | 0 | - |  | CPIII 40 RS | CP V | SUPER PLASTIFICANTE |  | FORTANKS |  | Gean |  |  | -0.01 | [26 empty] | 0 | 0 | 0 | 0 |  | 1899-12-31
|  |  |  | 40 |  | 40 | 0 | - |  | CPIII 40 RS | CP V | SUPER PLASTIFICANTE |  | FORTANKS |  | Gean |  |  | -0.01 | [26 empty] | 0 | 0 | 0 | 0 |  | 1899-12-31
|  |  |  | 40 |  | 40 | 0 | - |  | CPIII 40 RS | CP V | SUPER PLASTIFICANTE |  | FORTANKS |  | Gean |  |  | -0.01 | [26 empty] | 0 | 0 | 0 | 0 |  | 1899-12-31
|  |  |  | 40 |  | 40 | 0 | - |  | CPIII 40 RS | CP V | SUPER PLASTIFICANTE |  | FORTANKS |  | Gean |  |  | -0.01 | [26 empty] | 0 | 0 | 0 | 0 |  | 1899-12-31
|  |  |  | 40 |  | 40 | 0 | - |  | CPIII 40 RS | CP V | SUPER PLASTIFICANTE |  | FORTANKS |  | Gean |  |  | -0.01 | [26 empty] | 0 | 0 | 0 | 0
|  |  |  | 40 |  | 40 | 0 | - |  | CPIII 40 RS | CP V | SUPER PLASTIFICANTE |  | FORTANKS |  | Gean |  |  | -0.01 | [26 empty] | 0 | 0 | 0 | 0
|  |  |  | 40 |  | 40 | 0 | - |  | CPIII 40 RS | CP V | SUPER PLASTIFICANTE |  | FORTANKS |  | Gean |  |  | -0.01 | [26 empty] | 0 | 0 | 0 | 0
|  |  |  | 40 |  | 40 | 0 | - |  | CPIII 40 RS | CP V | SUPER PLASTIFICANTE |  | FORTANKS |  | Gean |  |  | -0.01 | [26 empty] | 0 | 0 | 0 | 0
|  |  |  | 40 |  | 40 | 0 | - |  | CPIII 40 RS | CP V | SUPER PLASTIFICANTE |  | FORTANKS |  | Gean |  |  | -0.01 | [26 empty] | 0 | 0 | 0 | 0
|  |  |  | 40 |  | 40 | 0 | - |  | CPIII 40 RS | CP V | SUPER PLASTIFICANTE |  | FORTANKS |  | Gean |  |  | -0.01 | [26 empty] | 0 | 0 | 0 | 0
|  |  |  | 40 |  | 40 | 0 | - |  | CPIII 40 RS | CP V | SUPER PLASTIFICANTE |  | FORTANKS |  | Gean |  |  | -0.01 | [26 empty] | 0 | 0 | 0 | 0
|  |  |  | 40 |  | 40 | 0 | - |  | CPIII 40 RS | CP V | SUPER PLASTIFICANTE |  | FORTANKS |  | Gean |  |  | -0.01 | [26 empty] | 0 | 0 | 0 | 0
|  |  |  | 40 |  | 40 | 0 | - |  | CPIII 40 RS | CP V | SUPER PLASTIFICANTE |  | FORTANKS |  | Gean |  |  | -0.01 | [26 empty] | 0 | 0 | 0 | 0
|  |  |  | 40 |  | 40 | 0 | - |  | CPIII 40 RS | CP V | SUPER PLASTIFICANTE |  | FORTANKS |  | Gean |  |  | -0.01 | [26 empty] | 0 | 0 | 0 | 0
|  |  |  | 40 |  | 40 | 0 | - |  | CPIII 40 RS | CP V | SUPER PLASTIFICANTE |  | FORTANKS |  | Gean |  |  | -0.01 | [26 empty] | 0 | 0 | 0 | 0
|  |  |  | 40 |  | 40 | 0 | - |  | CPIII 40 RS | CP V | SUPER PLASTIFICANTE |  | FORTANKS |  | Gean |  |  | -0.01 | [26 empty] | 0 | 0 | 0 | 0
|  |  |  | 40 |  | 40 | 0 | - |  | CPIII 40 RS | CP V | SUPER PLASTIFICANTE |  | FORTANKS |  | Gean |  |  | -0.01 | [26 empty] | 0 | 0 | 0 | 0
|  |  |  | 40 |  | 40 | 0 | - |  | CPIII 40 RS | CP V | SUPER PLASTIFICANTE |  | FORTANKS |  | Gean |  |  | -0.01 | [26 empty] | 0 | 0 | 0 | 0
|  |  |  | 40 |  | 40 | 0 | - |  | CPIII 40 RS | CP V | SUPER PLASTIFICANTE |  | FORTANKS |  | Gean |  |  | -0.01 | [26 empty] | 0 | 0 | 0 | 0
|  |  |  | 40 |  | 40 | 0 |  |  | CPIII 40 RS | CP V | SUPER PLASTIFICANTE |  | FORTANKS |  | Gean | [29 empty] | 0 | 0 | 0 | 0
|  |  |  | 40 |  | 40 | 0 |  |  | CPIII 40 RS | CP V | SUPER PLASTIFICANTE |  | FORTANKS |  | Gean | [29 empty] | 0 | 0 | 0 | 0
|  |  |  | 40 |  | 40 | 0 |  |  | CPIII 40 RS | CP V | SUPER PLASTIFICANTE |  | FORTANKS |  | Gean | [29 empty] | 0 | 0 | 0 | 0
|  |  |  | 40 |  | 40 | 0 |  |  | CPIII 40 RS | CP V | SUPER PLASTIFICANTE |  | FORTANKS |  | Gean | [29 empty] | 0 | 0 | 0 | 0
|  |  |  | 40 |  | 40 | 0 |  |  | CPIII 40 RS | CP V | SUPER PLASTIFICANTE |  | FORTANKS |  | Gean | [29 empty] | 0 | 0 | 0 | 0
|  |  |  | 40 |  | 40 | 0 |  |  | CPIII 40 RS | CP V | SUPER PLASTIFICANTE |  | FORTANKS |  | Gean | [29 empty] | 0 | 0 | 0 | 0
|  |  |  | 40 |  | 40 | 0 |  |  | CPIII 40 RS | CP V | SUPER PLASTIFICANTE |  | FORTANKS |  | Gean | [29 empty] | 0 | 0 | 0 | 0
|  |  |  | 40 |  | 40 | 0 |  |  | CPIII 40 RS | CP V | SUPER PLASTIFICANTE |  | FORTANKS |  | Gean | [29 empty] | 0 | 0 | 0 | 0
|  |  |  | 40 |  | 40 | 0 |  |  | CPIII 40 RS | CP V | SUPER PLASTIFICANTE |  | FORTANKS |  | Gean | [29 empty] | 0 | 0 | 0 | 0
|  |  |  | 40 |  | 40 | 0 |  |  | CPIII 40 RS | CP V | SUPER PLASTIFICANTE |  | FORTANKS |  | Gean | [29 empty] | 0 | 0 | 0 | 0
|  |  |  | 40 |  | 40 | 0 |  |  | CPIII 40 RS | CP V | SUPER PLASTIFICANTE |  | FORTANKS |  | Gean | [29 empty] | 0 | 0 | 0 | 0
|  |  |  | 40 |  | 40 | 0 |  |  | CPIII 40 RS | CP V | SUPER PLASTIFICANTE |  | FORTANKS |  | Gean | [29 empty] | 0 | 0 | 0 | 0
|  |  |  | 40 |  | 40 | 0 |  |  | CPIII 40 RS | CP V | SUPER PLASTIFICANTE |  | FORTANKS |  | Gean | [29 empty] | 0 | 0 | 0 | 0
|  |  |  | 40 |  | 40 | 0 |  |  | CPIII 40 RS | CP V | SUPER PLASTIFICANTE |  | FORTANKS |  | Gean | [29 empty] | 0 | 0 | 0 | 0
|  |  |  | 40 |  | 40 | 0 |  |  | CPIII 40 RS | CP V | SUPER PLASTIFICANTE |  | FORTANKS |  | Gean | [29 empty] | 0 | 0 | 0 | 0
|  |  |  | 40 |  | 40 | 0 |  |  | CPIII 40 RS | CP V | SUPER PLASTIFICANTE |  | FORTANKS |  | Gean | [29 empty] | 0 | 0 | 0 | 0
|  |  |  | 40 |  | 40 | 0 |  |  | CPIII 40 RS | CP V | SUPER PLASTIFICANTE |  | FORTANKS |  | Gean | [29 empty] | 0 | 0 | 0 | 0
|  |  |  | 40 |  | 40 | 0 |  |  | CPIII 40 RS | CP V | SUPER PLASTIFICANTE |  | FORTANKS |  | Gean | [29 empty] | 0 | 0 | 0 | 0
|  |  |  | 40 |  | 40 | 0 |  |  | CPIII 40 RS | CP V | SUPER PLASTIFICANTE |  | FORTANKS |  | Gean | [29 empty] | 0 | 0 | 0 | 0
|  |  |  | 40 |  | 40 | 0 |  |  | CPIII 40 RS | CP V | SUPER PLASTIFICANTE |  | FORTANKS |  | Gean | [29 empty] | 0 | 0 | 0 | 0
|  |  |  | 40 |  | 40 | 0 |  |  | CPIII 40 RS | CP V | SUPER PLASTIFICANTE |  | FORTANKS |  | Gean | [29 empty] | 0 | 0 | 0 | 0
|  |  |  | 40 |  | 40 | 0 |  |  | CPIII 40 RS | CP V | SUPER PLASTIFICANTE |  | FORTANKS |  | Gean | [29 empty] | 0 | 0 | 0 | 0
|  |  |  | 40 |  | 40 | 0 |  |  | CPIII 40 RS | CP V | SUPER PLASTIFICANTE |  | FORTANKS |  | Gean | [29 empty] | 0 | 0 | 0 | 0
|  |  |  | 40 |  | 40 | 0 |  |  | CPIII 40 RS | CP V | SUPER PLASTIFICANTE |  | FORTANKS |  | Gean | [29 empty] | 0 | 0 | 0 | 0
|  |  |  | 40 |  | 40 | 0 |  |  | CPIII 40 RS | CP V | SUPER PLASTIFICANTE |  | FORTANKS |  | Gean | [29 empty] | 0 | 0 | 0 | 0
|  |  |  | 40 |  | 40 | 0 |  |  | CPIII 40 RS | CP V | SUPER PLASTIFICANTE |  | FORTANKS |  | Gean | [29 empty] | 0 | 0 | 0 | 0
|  |  |  | 40 |  | 40 | 0 |  |  | CPIII 40 RS | CP V | SUPER PLASTIFICANTE |  | FORTANKS |  | Gean | [29 empty] | 0 | 0 | 0 | 0
|  |  |  | 40 |  | 40 | 0 |  |  | CPIII 40 RS | CP V | SUPER PLASTIFICANTE |  | FORTANKS |  | Gean | [29 empty] | 0 | 0 | 0 | 0
|  |  |  | 40 |  | 40 | 0 |  |  | CPIII 40 RS | CP V | SUPER PLASTIFICANTE |  | FORTANKS |  | Gean | [29 empty] | 0 | 0 | 0 | 0
|  |  |  | 40 |  | 40 | 0 |  |  | CPIII 40 RS | CP V | SUPER PLASTIFICANTE |  | FORTANKS |  | Gean | [29 empty] | 0 | 0 | 0 | 0
|  |  |  | 40 |  | 40 | 0 |  |  | CPIII 40 RS | CP V | SUPER PLASTIFICANTE |  | FORTANKS |  | Gean | [29 empty] | 0 | 0 | 0 | 0
|  |  |  | 40 |  | 40 | 0 |  |  | CPIII 40 RS | CP V | SUPER PLASTIFICANTE |  | FORTANKS |  | Gean | [29 empty] | 0 | 0 | 0 | 0
|  |  |  | 40 |  | 40 | 0 |  |  | CPIII 40 RS | CP V | SUPER PLASTIFICANTE |  | FORTANKS |  | Gean | [29 empty] | 0 | 0 | 0 | 0
|  |  |  | 40 |  | 40 | 0 |  |  | CPIII 40 RS | CP V | SUPER PLASTIFICANTE |  | FORTANKS |  | Gean | [29 empty] | 0 | 0 | 0 | 0
|  |  |  | 40 |  | 40 | 0 |  |  | CPIII 40 RS | CP V | SUPER PLASTIFICANTE |  | FORTANKS |  | Gean | [29 empty] | 0 | 0 | 0 | 0
|  |  |  | 40 |  | 40 | 0 |  |  | CPIII 40 RS | CP V | SUPER PLASTIFICANTE |  | FORTANKS |  | Gean | [29 empty] | 0 | 0 | 0 | 0
|  |  |  | 40 |  | 40 | 0 |  |  | CPIII 40 RS | CP V | SUPER PLASTIFICANTE |  | FORTANKS |  | Gean | [29 empty] | 0 | 0 | 0 | 0
|  |  |  | 40 |  | 40 | 0 |  |  | CPIII 40 RS | CP V | SUPER PLASTIFICANTE |  | FORTANKS |  | Gean | [29 empty] | 0 | 0 | 0 | 0
|  |  |  | 40 |  | 40 | 0 |  |  | CPIII 40 RS | CP V | SUPER PLASTIFICANTE |  | FORTANKS |  | Gean | [29 empty] | 0 | 0 | 0 | 0
|  |  |  | 40 |  | 40 | 0 |  |  | CPIII 40 RS | CP V | SUPER PLASTIFICANTE |  | FORTANKS |  | Gean | [29 empty] | 0 | 0 | 0 | 0
|  |  |  | 40 |  | 40 | 0 |  |  | CPIII 40 RS | CP V | SUPER PLASTIFICANTE |  | FORTANKS |  | Gean | [29 empty] | 0 | 0 | 0 | 0
|  |  |  | 40 |  | 40 | 0 |  |  | CPIII 40 RS | CP V | SUPER PLASTIFICANTE |  | FORTANKS |  | Gean | [29 empty] | 0 | 0 | 0 | 0
|  |  |  | 40 |  | 40 | 0 |  |  | CPIII 40 RS | CP V | SUPER PLASTIFICANTE |  | FORTANKS |  | Gean | [29 empty] | 0 | 0 | 0 | 0
|  |  |  | 40 |  | 40 | 0 |  |  | CPIII 40 RS | CP V | SUPER PLASTIFICANTE |  | FORTANKS |  | Gean | [29 empty] | 0 | 0 | 0 | 0
|  |  |  | 40 |  | 40 | 0 |  |  | CPIII 40 RS | CP V | SUPER PLASTIFICANTE |  | FORTANKS |  | Gean | [29 empty] | 0 | 0 | 0 | 0
|  |  |  | 40 |  | 40 | 0 |  |  | CPIII 40 RS | CP V | SUPER PLASTIFICANTE |  | FORTANKS |  | Gean | [29 empty] | 0 | 0 | 0 | 0
|  |  |  | 40 |  | 40 | 0 |  |  | CPIII 40 RS | CP V | SUPER PLASTIFICANTE |  | FORTANKS |  | Gean | [29 empty] | 0 | 0 | 0 | 0
|  |  |  | 40 |  | 40 | 0 |  |  | CPIII 40 RS | CP V | SUPER PLASTIFICANTE |  | FORTANKS |  | Gean | [29 empty] | 0 | 0 | 0 | 0
|  |  |  | 40 |  | 40 | 0 |  |  | CPIII 40 RS | CP V | SUPER PLASTIFICANTE |  | FORTANKS |  | Gean | [29 empty] | 0 | 0 | 0 | 0
|  |  |  | 40 |  | 40 | 0 |  |  | CPIII 40 RS | CP V | SUPER PLASTIFICANTE |  | FORTANKS |  | Gean | [29 empty] | 0 | 0 | 0 | 0
|  |  |  | 40 |  | 40 | 0 |  |  | CPIII 40 RS | CP V | SUPER PLASTIFICANTE |  | FORTANKS |  | Gean | [29 empty] | 0 | 0 | 0 | 0
|  |  |  | 40 |  | 40 | 0 |  |  | CPIII 40 RS | CP V | SUPER PLASTIFICANTE |  | FORTANKS |  | Gean | [29 empty] | 0 | 0 | 0 | 0
|  |  |  | 40 |  | 40 | 0 |  |  | CPIII 40 RS | CP V | SUPER PLASTIFICANTE |  | FORTANKS |  | Gean | [29 empty] | 0 | 0 | 0 | 0
|  |  |  | 40 |  | 40 | 0 |  |  | CPIII 40 RS | CP V | SUPER PLASTIFICANTE |  | FORTANKS |  | Gean | [29 empty] | 0 | 0 | 0 | 0
|  |  |  | 40 |  | 40 | 0 |  |  | CPIII 40 RS | CP V | SUPER PLASTIFICANTE |  | FORTANKS |  | Gean | [29 empty] | 0 | 0 | 0 | 0
|  |  |  | 40 |  | 40 | 0 |  |  | CPIII 40 RS | CP V | SUPER PLASTIFICANTE |  | FORTANKS |  | Gean | [29 empty] | 0 | 0 | 0 | 0
|  |  |  | 40 |  | 40 | 0 |  |  | CPIII 40 RS | CP V | SUPER PLASTIFICANTE |  | FORTANKS |  | Gean | [29 empty] | 0 | 0 | 0 | 0
|  |  |  | 40 |  | 40 | 0 |  |  | CPIII 40 RS | CP V | SUPER PLASTIFICANTE |  | FORTANKS |  | Gean | [29 empty] | 0 | 0 | 0 | 0
|  |  |  | 40 |  | 40 | 0 |  |  | CPIII 40 RS | CP V | SUPER PLASTIFICANTE |  | FORTANKS |  | Gean | [29 empty] | 0 | 0 | 0 | 0
|  |  |  | 40 |  | 40 | 0 |  |  | CPIII 40 RS | CP V | SUPER PLASTIFICANTE |  | FORTANKS |  | Gean | [29 empty] | 0 | 0 | 0 | 0
|  |  |  | 40 |  | 40 | 0 |  |  | CPIII 40 RS | CP V | SUPER PLASTIFICANTE |  | FORTANKS |  | Gean | [29 empty] | 0 | 0 | 0 | 0
|  |  |  | 40 |  | 40 | 0 |  |  | CPIII 40 RS | CP V | SUPER PLASTIFICANTE |  | FORTANKS |  | Gean | [29 empty] | 0 | 0 | 0 | 0
|  |  |  | 40 |  | 40 | 0 |  |  | CPIII 40 RS | CP V | SUPER PLASTIFICANTE |  | FORTANKS |  | Gean | [29 empty] | 0 | 0 | 0 | 0
|  |  |  | 40 |  | 40 | 0 |  |  | CPIII 40 RS | CP V | SUPER PLASTIFICANTE |  | FORTANKS |  | Gean | [29 empty] | 0 | 0 | 0 | 0
|  |  |  | 40 |  | 40 | 0 |  |  | CPIII 40 RS | CP V | SUPER PLASTIFICANTE |  | FORTANKS |  | Gean | [29 empty] | 0 | 0 | 0 | 0
|  |  |  | 40 |  | 40 | 0 |  |  | CPIII 40 RS | CP V | SUPER PLASTIFICANTE |  | FORTANKS |  | Gean | [29 empty] | 0 | 0 | 0 | 0
|  |  |  | 40 |  | 40 | 0 |  |  | CPIII 40 RS | CP V | SUPER PLASTIFICANTE |  | FORTANKS |  | Gean | [29 empty] | 0 | 0 | 0 | 0
|  |  |  | 40 |  | 40 | 0 |  |  | CPIII 40 RS | CP V | SUPER PLASTIFICANTE |  | FORTANKS |  | Gean | [29 empty] | 0 | 0 | 0 | 0
|  |  |  | 40 |  | 40 | 0 |  |  | CPIII 40 RS | CP V | SUPER PLASTIFICANTE |  | FORTANKS |  | Gean | [29 empty] | 0 | 0 | 0 | 0
|  |  |  | 40 |  | 40 | 0 |  |  | CPIII 40 RS | CP V | SUPER PLASTIFICANTE |  | FORTANKS |  | Gean | [29 empty] | 0 | 0 | 0 | 0
|  |  |  | 40 |  | 40 | 0 |  |  | CPIII 40 RS | CP V | SUPER PLASTIFICANTE |  | FORTANKS |  | Gean | [29 empty] | 0 | 0 | 0 | 0
|  |  |  | 40 |  | 40 | 0 |  |  | CPIII 40 RS | CP V | SUPER PLASTIFICANTE |  | FORTANKS |  | Gean | [29 empty] | 0 | 0 | 0 | 0
|  |  |  | 40 |  | 40 | 0 |  |  | CPIII 40 RS | CP V | SUPER PLASTIFICANTE |  | FORTANKS |  | Gean | [29 empty] | 0 | 0 | 0 | 0
|  |  |  | 40 |  | 40 | 0 |  |  | CPIII 40 RS | CP V | SUPER PLASTIFICANTE |  | FORTANKS |  | Gean | [29 empty] | 0 | 0 | 0 | 0
|  |  |  | 40 |  | 40 | 0 |  |  | CPIII 40 RS | CP V | SUPER PLASTIFICANTE |  | FORTANKS |  | Gean | [29 empty] | 0 | 0 | 0 | 0
|  |  |  | 40 |  | 40 | 0 |  |  | CPIII 40 RS | CP V | SUPER PLASTIFICANTE |  | FORTANKS |  | Gean | [29 empty] | 0 | 0 | 0 | 0
|  |  |  | 40 |  | 40 | 0 |  |  | CPIII 40 RS | CP V | SUPER PLASTIFICANTE |  | FORTANKS |  | Gean | [29 empty] | 0 | 0 | 0 | 0
|  |  |  | 40 |  | 40 | 0 |  |  | CPIII 40 RS | CP V | SUPER PLASTIFICANTE |  | FORTANKS |  | Gean | [29 empty] | 0 | 0 | 0 | 0
|  |  |  | 40 |  | 40 | 0 |  |  | CPIII 40 RS | CP V | SUPER PLASTIFICANTE |  | FORTANKS |  | Gean | [29 empty] | 0 | 0 | 0 | 0
|  |  |  | 40 |  | 40 | 0 |  |  | CPIII 40 RS | CP V | SUPER PLASTIFICANTE |  | FORTANKS |  | Gean | [29 empty] | 0 | 0 | 0 | 0
|  |  |  | 40 |  | 40 | 0 |  |  | CPIII 40 RS | CP V | SUPER PLASTIFICANTE |  | FORTANKS |  | Gean | [29 empty] | 0 | 0 | 0 | 0
|  |  |  | 40 |  | 40 | 0 |  |  | CPIII 40 RS | CP V | SUPER PLASTIFICANTE |  | FORTANKS |  | Gean | [29 empty] | 0 | 0 | 0 | 0
|  |  |  | 40 |  | 40 | 0 |  |  | CPIII 40 RS | CP V | SUPER PLASTIFICANTE |  | FORTANKS |  | Gean | [29 empty] | 0 | 0 | 0 | 0
|  |  |  | 40 |  | 40 | 0 |  |  | CPIII 40 RS | CP V | SUPER PLASTIFICANTE |  | FORTANKS |  | Gean | [29 empty] | 0 | 0 | 0 | 0
|  |  |  | 40 |  | 40 | 0 |  |  | CPIII 40 RS | CP V | SUPER PLASTIFICANTE |  | FORTANKS |  | Gean | [29 empty] | 0 | 0 | 0 | 0
|  |  |  | 40 |  | 40 | 0 |  |  | CPIII 40 RS | CP V | SUPER PLASTIFICANTE |  | FORTANKS |  | Gean | [29 empty] | 0 | 0 | 0 | 0
|  |  |  | 40 |  | 40 | 0 |  |  | CPIII 40 RS | CP V | SUPER PLASTIFICANTE |  | FORTANKS |  | Gean | [29 empty] | 0 | 0 | 0 | 0
|  |  |  | 40 |  | 40 | 0 |  |  | CPIII 40 RS | CP V | SUPER PLASTIFICANTE |  | FORTANKS |  | Gean | [29 empty] | 0 | 0 | 0 | 0
|  |  |  | 40 |  | 40 | 0 |  |  | CPIII 40 RS | CP V | SUPER PLASTIFICANTE |  | FORTANKS |  | Gean | [29 empty] | 0 | 0 | 0 | 0
|  |  |  | 40 |  | 40 | 0 |  |  | CPIII 40 RS | CP V | SUPER PLASTIFICANTE |  | FORTANKS |  | Gean | [29 empty] | 0 | 0 | 0 | 0
|  |  |  | 40 |  | 40 | 0 |  |  | CPIII 40 RS | CP V | SUPER PLASTIFICANTE |  | FORTANKS |  | Gean | [29 empty] | 0 | 0 | 0 | 0
|  |  |  | 40 |  | 40 | 0 |  |  | CPIII 40 RS | CP V | SUPER PLASTIFICANTE |  | FORTANKS |  | Gean | [29 empty] | 0 | 0 | 0 | 0
|  |  |  | 40 |  | 40 | 0 |  |  | CPIII 40 RS | CP V | SUPER PLASTIFICANTE |  | FORTANKS |  | Gean | [29 empty] | 0 | 0 | 0 | 0
|  |  |  | 40 |  | 40 | 0 |  |  | CPIII 40 RS | CP V | SUPER PLASTIFICANTE |  | FORTANKS |  | Gean | [29 empty] | 0 | 0 | 0 | 0
|  |  |  | 40 |  | 40 | 0 |  |  | CPIII 40 RS | CP V | SUPER PLASTIFICANTE |  | FORTANKS |  | Gean | [29 empty] | 0 | 0 | 0 | 0
|  |  |  | 40 |  | 40 | 0 |  |  | CPIII 40 RS | CP V | SUPER PLASTIFICANTE |  | FORTANKS |  | Gean | [29 empty] | 0 | 0 | 0 | 0
|  |  |  | 40 |  | 40 | 0 |  |  | CPIII 40 RS | CP V | SUPER PLASTIFICANTE |  | FORTANKS |  | Gean | [29 empty] | 0 | 0 | 0 | 0
|  |  |  | 40 |  | 40 | 0 |  |  | CPIII 40 RS | CP V | SUPER PLASTIFICANTE |  | FORTANKS |  | Gean | [29 empty] | 0 | 0 | 0 | 0
|  |  |  | 40 |  | 40 | 0 |  |  | CPIII 40 RS | CP V | SUPER PLASTIFICANTE |  | FORTANKS |  | Gean | [29 empty] | 0 | 0 | 0 | 0
|  |  |  | 40 |  | 40 | 0 |  |  | CPIII 40 RS | CP V | SUPER PLASTIFICANTE |  | FORTANKS |  | Gean | [29 empty] | 0 | 0 | 0 | 0
|  |  |  | 40 |  | 40 | 0 |  |  | CPIII 40 RS | CP V | SUPER PLASTIFICANTE |  | FORTANKS |  | Gean | [29 empty] | 0 | 0 | 0 | 0
|  |  |  | 40 |  | 40 | 0 |  |  | CPIII 40 RS | CP V | SUPER PLASTIFICANTE |  | FORTANKS |  | Gean | [29 empty] | 0 | 0 | 0 | 0
|  |  |  | 40 |  | 40 | 0 |  |  | CPIII 40 RS | CP V | SUPER PLASTIFICANTE |  | FORTANKS |  | Gean | [29 empty] | 0 | 0 | 0 | 0
|  |  |  | 40 |  | 40 | 0 |  |  | CPIII 40 RS | CP V | SUPER PLASTIFICANTE |  | FORTANKS |  | Gean | [29 empty] | 0 | 0 | 0 | 0
|  |  |  | 40 |  | 40 | 0 |  |  | CPIII 40 RS | CP V | SUPER PLASTIFICANTE |  | FORTANKS |  | Gean | [29 empty] | 0 | 0 | 0 | 0
|  |  |  | 40 |  | 40 | 0 |  |  | CPIII 40 RS | CP V | SUPER PLASTIFICANTE |  | FORTANKS |  | Gean | [29 empty] | 0 | 0 | 0 | 0
|  |  |  | 40 |  | 40 | 0 |  |  | CPIII 40 RS | CP V | SUPER PLASTIFICANTE |  | FORTANKS |  | Gean | [29 empty] | 0 | 0 | 0 | 0
|  |  |  | 40 |  | 40 | 0 |  |  | CPIII 40 RS | CP V | SUPER PLASTIFICANTE |  | FORTANKS |  | Gean | [29 empty] | 0 | 0 | 0 | 0
|  |  |  | 40 |  | 40 | 0 |  |  | CPIII 40 RS | CP V | SUPER PLASTIFICANTE |  | FORTANKS |  | Gean | [29 empty] | 0 | 0 | 0 | 0
|  |  |  | 40 |  | 40 | 0 |  |  | CPIII 40 RS | CP V | SUPER PLASTIFICANTE |  | FORTANKS |  | Gean | [29 empty] | 0 | 0 | 0 | 0
|  |  |  | 40 |  | 40 | 0 |  |  | CPIII 40 RS | CP V | SUPER PLASTIFICANTE |  | FORTANKS |  | Gean | [29 empty] | 0 | 0 | 0 | 0
|  |  |  | 40 |  | 40 | 0 |  |  | CPIII 40 RS | CP V | SUPER PLASTIFICANTE |  | FORTANKS |  | Gean | [29 empty] | 0 | 0 | 0 | 0
|  |  |  | 40 |  | 40 | 0 |  |  | CPIII 40 RS | CP V | SUPER PLASTIFICANTE |  | FORTANKS |  | Gean | [29 empty] | 0 | 0 | 0 | 0
|  |  |  | 40 |  | 40 | 0 |  |  | CPIII 40 RS | CP V | SUPER PLASTIFICANTE |  | FORTANKS |  | Gean | [29 empty] | 0 | 0 | 0 | 0
|  |  |  | 40 |  | 40 | 0 |  |  | CPIII 40 RS | CP V | SUPER PLASTIFICANTE |  | FORTANKS |  | Gean | [29 empty] | 0 | 0 | 0 | 0
|  |  |  | 40 |  | 40 | 0 |  |  | CPIII 40 RS | CP V | SUPER PLASTIFICANTE |  | FORTANKS |  | Gean | [29 empty] | 0 | 0 | 0 | 0
|  |  |  | 40 |  | 40 | 0 |  |  | CPIII 40 RS | CP V | SUPER PLASTIFICANTE |  | FORTANKS |  | Gean | [29 empty] | 0 | 0 | 0 | 0
|  |  |  | 40 |  | 40 | 0 |  |  | CPIII 40 RS | CP V | SUPER PLASTIFICANTE |  | FORTANKS |  | Gean | [29 empty] | 0 | 0 | 0 | 0
|  |  |  | 40 |  | 40 | 0 |  |  | CPIII 40 RS | CP V | SUPER PLASTIFICANTE |  | FORTANKS |  | Gean | [29 empty] | 0 | 0 | 0 | 0
|  |  |  | 40 |  | 40 | 0 |  |  | CPIII 40 RS | CP V | SUPER PLASTIFICANTE |  | FORTANKS |  | Gean | [29 empty] | 0 | 0 | 0 | 0
|  |  |  | 40 |  | 40 | 0 |  |  | CPIII 40 RS | CP V | SUPER PLASTIFICANTE |  | FORTANKS |  | Gean | [29 empty] | 0 | 0 | 0 | 0
|  |  |  | 40 |  | 40 | 0 |  |  | CPIII 40 RS | CP V | SUPER PLASTIFICANTE |  | FORTANKS |  | Gean | [29 empty] | 0 | 0 | 0 | 0
|  |  |  | 40 |  | 40 | 0 |  |  | CPIII 40 RS | CP V | SUPER PLASTIFICANTE |  | FORTANKS |  | Gean | [29 empty] | 0 | 0 | 0 | 0
|  |  |  | 40 |  | 40 | 0 |  |  | CPIII 40 RS | CP V | SUPER PLASTIFICANTE |  | FORTANKS |  | Gean | [29 empty] | 0 | 0 | 0 | 0
|  |  |  | 40 |  | 40 | 0 |  |  | CPIII 40 RS | CP V | SUPER PLASTIFICANTE |  | FORTANKS |  | Gean | [29 empty] | 0 | 0 | 0 | 0
|  |  |  | 40 |  | 40 | 0 |  |  | CPIII 40 RS | CP V | SUPER PLASTIFICANTE |  | FORTANKS |  | Gean | [29 empty] | 0 | 0 | 0 | 0
|  |  |  | 40 |  | 40 | 0 |  |  | CPIII 40 RS | CP V | SUPER PLASTIFICANTE |  | FORTANKS |  | Gean | [29 empty] | 0 | 0 | 0 | 0
|  |  |  | 40 |  | 40 | 0 |  |  | CPIII 40 RS | CP V | SUPER PLASTIFICANTE |  | FORTANKS |  | Gean | [29 empty] | 0 | 0 | 0 | 0
|  |  |  | 40 |  | 40 | 0 |  |  | CPIII 40 RS | CP V | SUPER PLASTIFICANTE |  | FORTANKS |  | Gean | [29 empty] | 0 | 0 | 0 | 0
|  |  |  | 40 |  | 40 | 0 |  |  | CPIII 40 RS | CP V | SUPER PLASTIFICANTE |  | FORTANKS |  | Gean | [29 empty] | 0 | 0 | 0 | 0
|  |  |  | 40 |  | 40 | 0 |  |  | CPIII 40 RS | CP V | SUPER PLASTIFICANTE |  | FORTANKS |  | Gean | [29 empty] | 0 | 0 | 0 | 0
|  |  |  | 40 |  | 40 | 0 |  |  | CPIII 40 RS | CP V | SUPER PLASTIFICANTE |  | FORTANKS |  | Gean | [29 empty] | 0 | 0 | 0 | 0
|  |  |  | 40 |  | 40 | 0 |  |  | CPIII 40 RS | CP V | SUPER PLASTIFICANTE |  | FORTANKS |  | Gean | [29 empty] | 0 | 0 | 0 | 0
|  |  |  | 40 |  | 40 | 0 |  |  | CPIII 40 RS | CP V | SUPER PLASTIFICANTE |  | FORTANKS |  | Gean | [29 empty] | 0 | 0 | 0 | 0
|  |  |  | 40 |  | 40 | 0 |  |  | CPIII 40 RS | CP V | SUPER PLASTIFICANTE |  | FORTANKS |  | Gean | [29 empty] | 0 | 0 | 0 | 0
|  |  |  | 40 |  | 40 | 0 |  |  | CPIII 40 RS | CP V | SUPER PLASTIFICANTE |  | FORTANKS |  | Gean | [29 empty] | 0 | 0 | 0 | 0
|  |  |  | 40 |  | 40 | 0 |  |  | CPIII 40 RS | CP V | SUPER PLASTIFICANTE |  | FORTANKS |  | Gean | [29 empty] | 0 | 0 | 0 | 0
|  |  |  | 40 |  | 40 | 0 |  |  | CPIII 40 RS | CP V | SUPER PLASTIFICANTE |  | FORTANKS |  | Gean | [29 empty] | 0 | 0 | 0 | 0
|  |  |  | 40 |  | 40 | 0 |  |  | CPIII 40 RS | CP V | SUPER PLASTIFICANTE |  | FORTANKS |  | Gean | [29 empty] | 0 | 0 | 0 | 0
|  |  |  | 40 |  | 40 | 0 |  |  | CPIII 40 RS | CP V | SUPER PLASTIFICANTE |  | FORTANKS |  | Gean | [29 empty] | 0 | 0 | 0 | 0
|  |  |  | 40 |  | 40 | 0 |  |  | CPIII 40 RS | CP V | SUPER PLASTIFICANTE |  | FORTANKS |  | Gean | [29 empty] | 0 | 0 | 0 | 0
|  |  |  | 40 |  | 40 | 0 |  |  | CPIII 40 RS | CP V | SUPER PLASTIFICANTE |  | FORTANKS |  | Gean | [29 empty] | 0 | 0 | 0 | 0
|  |  |  | 40 |  | 40 | 0 |  |  | CPIII 40 RS | CP V | SUPER PLASTIFICANTE |  | FORTANKS |  | Gean | [29 empty] | 0 | 0 | 0 | 0
|  |  |  | 40 |  | 40 | 0 |  |  | CPIII 40 RS | CP V | SUPER PLASTIFICANTE |  | FORTANKS |  | Gean | [29 empty] | 0 | 0 | 0 | 0
|  |  |  | 40 |  | 40 | 0 |  |  | CPIII 40 RS | CP V | SUPER PLASTIFICANTE |  | FORTANKS |  | Gean | [29 empty] | 0 | 0 | 0 | 0
|  |  |  | 40 |  | 40 | 0 |  |  | CPIII 40 RS | CP V | SUPER PLASTIFICANTE |  | FORTANKS |  | Gean | [29 empty] | 0 | 0 | 0 | 0
|  |  |  | 40 |  | 40 | 0 |  |  | CPIII 40 RS | CP V | SUPER PLASTIFICANTE |  | FORTANKS |  | Gean | [29 empty] | 0 | 0 | 0 | 0
|  |  |  | 40 |  | 40 | 0 |  |  | CPIII 40 RS | CP V | SUPER PLASTIFICANTE |  | FORTANKS |  | Gean | [29 empty] | 0 | 0 | 0 | 0
|  |  |  | 40 |  | 40 | 0 |  |  | CPIII 40 RS | CP V | SUPER PLASTIFICANTE |  | FORTANKS |  | Gean | [29 empty] | 0 | 0 | 0 | 0
|  |  |  | 40 |  | 40 | 0 |  |  | CPIII 40 RS | CP V | SUPER PLASTIFICANTE |  | FORTANKS |  | Gean | [29 empty] | 0 | 0 | 0 | 0
|  |  |  | 40 |  | 40 | 0 |  |  | CPIII 40 RS | CP V | SUPER PLASTIFICANTE |  | FORTANKS |  | Gean | [29 empty] | 0 | 0 | 0 | 0
|  |  |  | 40 |  | 40 | 0 |  |  | CPIII 40 RS | CP V | SUPER PLASTIFICANTE |  | FORTANKS |  | Gean | [29 empty] | 0 | 0 | 0 | 0
|  |  |  | 40 |  | 40 | 0 |  |  | CPIII 40 RS | CP V | SUPER PLASTIFICANTE |  | FORTANKS |  | Gean | [29 empty] | 0 | 0 | 0 | 0
|  |  |  | 40 |  | 40 | 0 |  |  | CPIII 40 RS | CP V | SUPER PLASTIFICANTE |  | FORTANKS |  | Gean | [29 empty] | 0 | 0 | 0 | 0
|  |  |  | 40 |  | 40 | 0 |  |  | CPIII 40 RS | CP V | SUPER PLASTIFICANTE |  | FORTANKS |  | Gean | [29 empty] | 0 | 0 | 0 | 0
|  |  |  | 40 |  | 40 | 0 |  |  | CPIII 40 RS | CP V | SUPER PLASTIFICANTE |  | FORTANKS |  | Gean | [29 empty] | 0 | 0 | 0 | 0
|  |  |  | 40 |  | 40 | 0 |  |  | CPIII 40 RS | CP V | SUPER PLASTIFICANTE |  | FORTANKS |  | Gean | [29 empty] | 0 | 0 | 0 | 0
|  |  |  | 40 |  | 40 | 0 |  |  | CPIII 40 RS | CP V | SUPER PLASTIFICANTE |  | FORTANKS |  | Gean | [29 empty] | 0 | 0 | 0 | 0
|  |  |  | 40 |  | 40 | 0 |  |  | CPIII 40 RS | CP V | SUPER PLASTIFICANTE |  | FORTANKS |  | Gean | [29 empty] | 0 | 0 | 0 | 0
|  |  |  | 40 |  | 40 | 0 |  |  | CPIII 40 RS | CP V | SUPER PLASTIFICANTE |  | FORTANKS |  | Gean | [29 empty] | 0 | 0 | 0 | 0
|  |  |  | 40 |  | 40 | 0 |  |  | CPIII 40 RS | CP V | SUPER PLASTIFICANTE |  | FORTANKS |  | Gean | [29 empty] | 0 | 0 | 0 | 0
|  |  |  | 40 |  | 40 | 0 |  |  | CPIII 40 RS | CP V | SUPER PLASTIFICANTE |  | FORTANKS |  | Gean | [29 empty] | 0 | 0 | 0 | 0
|  |  |  | 40 |  | 40 | 0 |  |  | CPIII 40 RS | CP V | SUPER PLASTIFICANTE |  | FORTANKS |  | Gean | [29 empty] | 0 | 0 | 0 | 0
|  |  |  | 40 |  | 40 | 0 |  |  | CPIII 40 RS | CP V | SUPER PLASTIFICANTE |  | FORTANKS |  | Gean | [29 empty] | 0 | 0 | 0 | 0
|  |  |  | 40 |  | 40 | 0 |  |  | CPIII 40 RS | CP V | SUPER PLASTIFICANTE |  | FORTANKS |  | Gean | [29 empty] | 0 | 0 | 0 | 0
|  |  |  | 40 |  | 40 | 0 |  |  | CPIII 40 RS | CP V | SUPER PLASTIFICANTE |  | FORTANKS |  | Gean | [29 empty] | 0 | 0 | 0 | 0
|  |  |  | 40 |  | 40 | 0 |  |  | CPIII 40 RS | CP V | SUPER PLASTIFICANTE |  | FORTANKS |  | Gean | [29 empty] | 0 | 0 | 0 | 0
|  |  |  | 40 |  | 40 | 0 |  |  | CPIII 40 RS | CP V | SUPER PLASTIFICANTE |  | FORTANKS |  | Gean | [29 empty] | 0 | 0 | 0 | 0
|  |  |  | 40 |  | 40 | 0 |  |  | CPIII 40 RS | CP V | SUPER PLASTIFICANTE |  | FORTANKS |  | Gean | [29 empty] | 0 | 0 | 0 | 0
|  |  |  | 40 |  | 40 | 0 |  |  | CPIII 40 RS | CP V | SUPER PLASTIFICANTE |  | FORTANKS |  | Gean | [29 empty] | 0 | 0 | 0 | 0
|  |  |  | 40 |  | 40 | 0 |  |  | CPIII 40 RS | CP V | SUPER PLASTIFICANTE |  | FORTANKS |  | Gean | [29 empty] | 0 | 0 | 0 | 0
|  |  |  | 40 |  | 40 | 0 |  |  | CPIII 40 RS | CP V | SUPER PLASTIFICANTE |  | FORTANKS |  | Gean | [29 empty] | 0 | 0 | 0 | 0
|  |  |  | 40 |  | 40 | 0 |  |  | CPIII 40 RS | CP V | SUPER PLASTIFICANTE |  | FORTANKS |  | Gean | [29 empty] | 0 | 0 | 0 | 0
|  |  |  | 40 |  | 40 | 0 |  |  | CPIII 40 RS | CP V | SUPER PLASTIFICANTE |  | FORTANKS |  | Gean | [29 empty] | 0 | 0 | 0 | 0
|  |  |  | 40 |  | 40 | 0 |  |  | CPIII 40 RS | CP V | SUPER PLASTIFICANTE |  | FORTANKS |  | Gean | [29 empty] | 0 | 0 | 0 | 0
|  |  |  | 40 |  | 40 | 0 |  |  | CPIII 40 RS | CP V | SUPER PLASTIFICANTE |  | FORTANKS |  | Gean | [29 empty] | 0 | 0 | 0 | 0
|  |  |  | 40 |  | 40 | 0 |  |  | CPIII 40 RS | CP V | SUPER PLASTIFICANTE |  | FORTANKS |  | Gean | [29 empty] | 0 | 0 | 0 | 0
|  |  |  | 40 |  | 40 | 0 |  |  | CPIII 40 RS | CP V | SUPER PLASTIFICANTE |  | FORTANKS |  | Gean | [29 empty] | 0 | 0 | 0 | 0
|  |  |  | 40 |  | 40 | 0 |  |  | CPIII 40 RS | CP V | SUPER PLASTIFICANTE |  | FORTANKS |  | Gean | [29 empty] | 0 | 0 | 0 | 0
|  |  |  | 40 |  | 40 | 0 |  |  | CPIII 40 RS | CP V | SUPER PLASTIFICANTE |  | FORTANKS |  | Gean | [29 empty] | 0 | 0 | 0 | 0
|  |  |  | 40 |  | 40 | 0 |  |  | CPIII 40 RS | CP V | SUPER PLASTIFICANTE |  | FORTANKS |  | Gean | [29 empty] | 0 | 0 | 0 | 0
|  |  |  | 40 |  | 40 | 0 |  |  | CPIII 40 RS | CP V | SUPER PLASTIFICANTE |  | FORTANKS |  | Gean | [29 empty] | 0 | 0 | 0 | 0
|  |  |  | 40 |  | 40 | 0 |  |  | CPIII 40 RS | CP V | SUPER PLASTIFICANTE |  | FORTANKS |  | Gean | [29 empty] | 0 | 0 | 0 | 0
|  |  |  | 40 |  | 40 | 0 |  |  | CPIII 40 RS | CP V | SUPER PLASTIFICANTE |  | FORTANKS |  | Gean | [29 empty] | 0 | 0 | 0 | 0
|  |  |  | 40 |  | 40 | 0 |  |  | CPIII 40 RS | CP V | SUPER PLASTIFICANTE |  | FORTANKS |  | Gean | [29 empty] | 0 | 0 | 0 | 0
|  |  |  | 40 |  | 40 | 0 |  |  | CPIII 40 RS | CP V | SUPER PLASTIFICANTE |  | FORTANKS |  | Gean | [29 empty] | 0 | 0 | 0 | 0
|  |  |  | 40 |  | 40 | 0 |  |  | CPIII 40 RS | CP V | SUPER PLASTIFICANTE |  | FORTANKS |  | Gean | [29 empty] | 0 | 0 | 0 | 0
|  |  |  | 40 |  | 40 | 0 |  |  | CPIII 40 RS | CP V | SUPER PLASTIFICANTE |  | FORTANKS |  | Gean | [29 empty] | 0 | 0 | 0 | 0
|  |  |  | 40 |  | 40 | 0 |  |  | CPIII 40 RS | CP V | SUPER PLASTIFICANTE |  | FORTANKS |  | Gean | [29 empty] | 0 | 0 | 0 | 0
|  |  |  | 40 |  | 40 | 0 |  |  | CPIII 40 RS | CP V | SUPER PLASTIFICANTE |  | FORTANKS |  | Gean | [29 empty] | 0 | 0 | 0 | 0
|  |  |  | 40 |  | 40 | 0 |  |  | CPIII 40 RS | CP V | SUPER PLASTIFICANTE |  | FORTANKS |  | Gean | [29 empty] | 0 | 0 | 0 | 0
|  |  |  | 40 |  | 40 | 0 |  |  | CPIII 40 RS | CP V | SUPER PLASTIFICANTE |  | FORTANKS |  | Gean | [29 empty] | 0 | 0 | 0 | 0
|  |  |  | 40 |  | 40 | 0 |  |  | CPIII 40 RS | CP V | SUPER PLASTIFICANTE |  | FORTANKS |  | Gean | [29 empty] | 0 | 0 | 0 | 0
|  |  |  | 40 |  | 40 | 0 |  |  | CPIII 40 RS | CP V | SUPER PLASTIFICANTE |  | FORTANKS |  | Gean | [29 empty] | 0 | 0 | 0 | 0
|  |  |  | 40 |  | 40 | 0 |  |  | CPIII 40 RS | CP V | SUPER PLASTIFICANTE |  | FORTANKS |  | Gean | [29 empty] | 0 | 0 | 0 | 0
|  |  |  | 40 |  | 40 | 0 |  |  | CPIII 40 RS | CP V | SUPER PLASTIFICANTE |  | FORTANKS |  | Gean | [29 empty] | 0 | 0 | 0 | 0
|  |  |  | 40 |  | 40 | 0 |  |  | CPIII 40 RS | CP V | SUPER PLASTIFICANTE |  | FORTANKS |  | Gean | [29 empty] | 0 | 0 | 0 | 0
|  |  |  | 40 |  | 40 | 0 |  |  | CPIII 40 RS | CP V | SUPER PLASTIFICANTE |  | FORTANKS |  | Gean | [29 empty] | 0 | 0 | 0 | 0
|  |  |  | 40 |  | 40 | 0 |  |  | CPIII 40 RS | CP V | SUPER PLASTIFICANTE |  | FORTANKS |  | Gean | [29 empty] | 0 | 0 | 0 | 0
|  |  |  | 40 |  | 40 | 0 |  |  | CPIII 40 RS | CP V | SUPER PLASTIFICANTE |  | FORTANKS |  | Gean | [29 empty] | 0 | 0 | 0 | 0
|  |  |  | 40 |  | 40 | 0 |  |  | CPIII 40 RS | CP V | SUPER PLASTIFICANTE |  | FORTANKS |  | Gean | [29 empty] | 0 | 0 | 0 | 0
|  |  |  | 40 |  | 40 | 0 |  |  | CPIII 40 RS | CP V | SUPER PLASTIFICANTE |  | FORTANKS |  | Gean | [29 empty] | 0 | 0 | 0 | 0
|  |  |  | 40 |  | 40 | 0 |  |  | CPIII 40 RS | CP V | SUPER PLASTIFICANTE |  | FORTANKS |  | Gean | [29 empty] | 0 | 0 | 0 | 0
|  |  |  | 40 |  | 40 | 0 |  |  | CPIII 40 RS | CP V | SUPER PLASTIFICANTE |  | FORTANKS |  | Gean | [29 empty] | 0 | 0 | 0 | 0
|  |  |  | 40 |  | 40 | 0 |  |  | CPIII 40 RS | CP V | SUPER PLASTIFICANTE |  | FORTANKS |  | Gean | [29 empty] | 0 | 0 | 0 | 0
|  |  |  | 40 |  | 40 | 0 |  |  | CPIII 40 RS | CP V | SUPER PLASTIFICANTE |  | FORTANKS |  | Gean | [29 empty] | 0 | 0 | 0 | 0
|  |  |  | 40 |  | 40 | 0 |  |  | CPIII 40 RS | CP V | SUPER PLASTIFICANTE |  | FORTANKS |  | Gean | [29 empty] | 0 | 0 | 0 | 0
|  |  |  | 40 |  | 40 | 0 |  |  | CPIII 40 RS | CP V | SUPER PLASTIFICANTE |  | FORTANKS |  | Gean | [29 empty] | 0 | 0 | 0 | 0
|  |  |  | 40 |  | 40 | 0 |  |  | CPIII 40 RS | CP V | SUPER PLASTIFICANTE |  | FORTANKS |  | Gean | [29 empty] | 0 | 0 | 0 | 0
|  |  |  | 40 |  | 40 | 0 |  |  | CPIII 40 RS | CP V | SUPER PLASTIFICANTE |  | FORTANKS |  | Gean | [29 empty] | 0 | 0 | 0 | 0
|  |  |  | 40 |  | 40 | 0 |  |  | CPIII 40 RS | CP V | SUPER PLASTIFICANTE |  | FORTANKS |  | Gean | [29 empty] | 0 | 0 | 0 | 0
|  |  |  | 40 |  | 40 | 0 |  |  | CPIII 40 RS | CP V | SUPER PLASTIFICANTE |  | FORTANKS |  | Gean | [29 empty] | 0 | 0 | 0 | 0
|  |  |  | 40 |  | 40 | 0 |  |  | CPIII 40 RS | CP V | SUPER PLASTIFICANTE |  | FORTANKS |  | Gean | [29 empty] | 0 | 0 | 0 | 0
|  |  |  | 40 |  | 40 | 0 |  |  | CPIII 40 RS | CP V | SUPER PLASTIFICANTE |  | FORTANKS |  | Gean | [29 empty] | 0 | 0 | 0 | 0
|  |  |  | 40 |  | 40 | 0 |  |  | CPIII 40 RS | CP V | SUPER PLASTIFICANTE |  | FORTANKS |  | Gean | [29 empty] | 0 | 0 | 0 | 0
|  |  |  | 40 |  | 40 | 0 |  |  | CPIII 40 RS | CP V | SUPER PLASTIFICANTE |  | FORTANKS |  | Gean | [29 empty] | 0 | 0 | 0 | 0
|  |  |  | 40 |  | 40 | 0 |  |  | CPIII 40 RS | CP V | SUPER PLASTIFICANTE |  | FORTANKS |  | Gean | [29 empty] | 0 | 0 | 0 | 0
|  |  |  | 40 |  | 40 | 0 |  |  | CPIII 40 RS | CP V | SUPER PLASTIFICANTE |  | FORTANKS |  | Gean | [29 empty] | 0 | 0 | 0 | 0
|  |  |  | 40 |  | 40 | 0 |  |  | CPIII 40 RS | CP V | SUPER PLASTIFICANTE |  | FORTANKS |  | Gean | [29 empty] | 0 | 0 | 0 | 0
|  |  |  | 40 |  | 40 | 0 |  |  | CPIII 40 RS | CP V | SUPER PLASTIFICANTE |  | FORTANKS |  | Gean | [29 empty] | 0 | 0 | 0 | 0
|  |  |  | 40 |  | 40 | 0 |  |  | CPIII 40 RS | CP V | SUPER PLASTIFICANTE |  | FORTANKS |  | Gean | [29 empty] | 0 | 0 | 0 | 0
|  |  |  | 40 |  | 40 | 0 |  |  | CPIII 40 RS | CP V | SUPER PLASTIFICANTE |  | FORTANKS |  | Gean | [29 empty] | 0 | 0 | 0 | 0
|  |  |  | 40 |  | 40 | 0 |  |  | CPIII 40 RS | CP V | SUPER PLASTIFICANTE |  | FORTANKS |  | Gean | [29 empty] | 0 | 0 | 0 | 0
|  |  |  | 40 |  | 40 | 0 |  |  | CPIII 40 RS | CP V | SUPER PLASTIFICANTE |  | FORTANKS |  | Gean | [29 empty] | 0 | 0 | 0 | 0
|  |  |  | 40 |  | 40 | 0 |  |  | CPIII 40 RS | CP V | SUPER PLASTIFICANTE |  | FORTANKS |  | Gean | [29 empty] | 0 | 0 | 0 | 0
|  |  |  | 40 |  | 40 | 0 |  |  | CPIII 40 RS | CP V | SUPER PLASTIFICANTE |  | FORTANKS |  | Gean | [29 empty] | 0 | 0 | 0 | 0
|  |  |  | 40 |  | 40 | 0 |  |  | CPIII 40 RS | CP V | SUPER PLASTIFICANTE |  | FORTANKS |  | Gean | [29 empty] | 0 | 0 | 0 | 0
|  |  |  | 40 |  | 40 | 0 |  |  | CPIII 40 RS | CP V | SUPER PLASTIFICANTE |  | FORTANKS |  | Gean | [29 empty] | 0 | 0 | 0 | 0
|  |  |  | 40 |  | 40 | 0 |  |  | CPIII 40 RS | CP V | SUPER PLASTIFICANTE |  | FORTANKS |  | Gean | [29 empty] | 0 | 0 | 0 | 0
|  |  |  | 40 |  | 40 | 0 |  |  | CPIII 40 RS | CP V | SUPER PLASTIFICANTE |  | FORTANKS |  | Gean | [29 empty] | 0 | 0 | 0 | 0
|  |  |  | 40 |  | 40 | 0 |  |  | CPIII 40 RS | CP V | SUPER PLASTIFICANTE |  | FORTANKS |  | Gean | [29 empty] | 0 | 0 | 0 | 0
|  |  |  | 40 |  | 40 | 0 |  |  | CPIII 40 RS | CP V | SUPER PLASTIFICANTE |  | FORTANKS |  | Gean | [29 empty] | 0 | 0 | 0 | 0
|  |  |  | 40 |  | 40 | 0 |  |  | CPIII 40 RS | CP V | SUPER PLASTIFICANTE |  | FORTANKS |  | Gean | [29 empty] | 0 | 0 | 0 | 0
|  |  |  | 40 |  | 40 | 0 |  |  | CPIII 40 RS | CP V | SUPER PLASTIFICANTE |  | FORTANKS |  | Gean | [29 empty] | 0 | 0 | 0 | 0
|  |  |  | 40 |  | 40 | 0 |  |  | CPIII 40 RS | CP V | SUPER PLASTIFICANTE |  | FORTANKS |  | Gean | [29 empty] | 0 | 0 | 0 | 0
|  |  |  | 40 |  | 40 | 0 |  |  | CPIII 40 RS | CP V | SUPER PLASTIFICANTE |  | FORTANKS |  | Gean | [29 empty] | 0 | 0 | 0 | 0
|  |  |  | 40 |  | 40 | 0 |  |  | CPIII 40 RS | CP V | SUPER PLASTIFICANTE |  | FORTANKS |  | Gean | [29 empty] | 0 | 0 | 0 | 0
|  |  |  | 40 |  | 40 | 0 |  |  | CPIII 40 RS | CP V | SUPER PLASTIFICANTE |  | FORTANKS |  | Gean | [29 empty] | 0 | 0 | 0 | 0
|  |  |  | 40 |  | 40 | 0 |  |  | CPIII 40 RS | CP V | SUPER PLASTIFICANTE |  | FORTANKS |  | Gean | [29 empty] | 0 | 0 | 0 | 0
|  |  |  | 40 |  | 40 | 0 |  |  | CPIII 40 RS | CP V | SUPER PLASTIFICANTE |  | FORTANKS |  | Gean | [29 empty] | 0 | 0 | 0 | 0
|  |  |  | 40 |  | 40 | 0 |  |  | CPIII 40 RS | CP V | SUPER PLASTIFICANTE |  | FORTANKS |  | Gean | [29 empty] | 0 | 0 | 0 | 0
|  |  |  | 40 |  | 40 | 0 |  |  | CPIII 40 RS | CP V | SUPER PLASTIFICANTE |  | FORTANKS |  | Gean | [29 empty] | 0 | 0 | 0 | 0
|  |  |  | 40 |  | 40 | 0 |  |  | CPIII 40 RS | CP V | SUPER PLASTIFICANTE |  | FORTANKS |  | Gean | [29 empty] | 0 | 0 | 0 | 0
|  |  |  | 40 |  | 40 | 0 |  |  | CPIII 40 RS | CP V | SUPER PLASTIFICANTE |  | FORTANKS |  | Gean | [29 empty] | 0 | 0 | 0 | 0
|  |  |  | 40 |  | 40 | 0 |  |  | CPIII 40 RS | CP V | SUPER PLASTIFICANTE |  | FORTANKS |  | Gean | [29 empty] | 0 | 0 | 0 | 0
|  |  |  | 40 |  | 40 | 0 |  |  | CPIII 40 RS | CP V | SUPER PLASTIFICANTE |  | FORTANKS |  | Gean | [29 empty] | 0 | 0 | 0 | 0
|  |  |  | 40 |  | 40 | 0 |  |  | CPIII 40 RS | CP V | SUPER PLASTIFICANTE |  | FORTANKS |  | Gean | [29 empty] | 0 | 0 | 0 | 0
|  |  |  | 40 |  | 40 | 0 |  |  | CPIII 40 RS | CP V | SUPER PLASTIFICANTE |  | FORTANKS |  | Gean | [29 empty] | 0 | 0 | 0 | 0
|  |  |  | 40 |  | 40 | 0 |  |  | CPIII 40 RS | CP V | SUPER PLASTIFICANTE |  | FORTANKS |  | Gean | [29 empty] | 0 | 0 | 0 | 0
|  |  |  | 40 |  | 40 | 0 |  |  | CPIII 40 RS | CP V | SUPER PLASTIFICANTE |  | FORTANKS |  | Gean | [29 empty] | 0 | 0 | 0 | 0
|  |  |  | 40 |  | 40 | 0 |  |  | CPIII 40 RS | CP V | SUPER PLASTIFICANTE |  | FORTANKS |  | Gean | [29 empty] | 0 | 0 | 0 | 0
|  |  |  | 40 |  | 40 | 0 |  |  | CPIII 40 RS | CP V | SUPER PLASTIFICANTE |  | FORTANKS |  | Gean | [29 empty] | 0 | 0 | 0 | 0
|  |  |  | 40 |  | 40 | 0 |  |  | CPIII 40 RS | CP V | SUPER PLASTIFICANTE |  | FORTANKS |  | Gean | [29 empty] | 0 | 0 | 0 | 0
|  |  |  | 40 |  | 40 | 0 |  |  | CPIII 40 RS | CP V | SUPER PLASTIFICANTE |  | FORTANKS |  | Gean | [29 empty] | 0 | 0 | 0 | 0
|  |  |  | 40 |  | 40 | 0 |  |  | CPIII 40 RS | CP V | SUPER PLASTIFICANTE |  | FORTANKS |  | Gean | [29 empty] | 0 | 0 | 0 | 0
|  |  |  | 40 |  | 40 | 0 |  |  | CPIII 40 RS | CP V | SUPER PLASTIFICANTE |  | FORTANKS |  | Gean | [29 empty] | 0 | 0 | 0 | 0
|  |  |  | 40 |  | 40 | 0 |  |  | CPIII 40 RS | CP V | SUPER PLASTIFICANTE |  | FORTANKS |  | Gean | [29 empty] | 0 | 0 | 0 | 0
|  |  |  | 40 |  | 40 | 0 |  |  | CPIII 40 RS | CP V | SUPER PLASTIFICANTE |  | FORTANKS |  | Gean | [29 empty] | 0 | 0 | 0 | 0
|  |  |  | 40 |  | 40 | 0 |  |  | CPIII 40 RS | CP V | SUPER PLASTIFICANTE |  | FORTANKS |  | Gean | [29 empty] | 0 | 0 | 0 | 0
|  |  |  | 40 |  | 40 | 0 |  |  | CPIII 40 RS | CP V | SUPER PLASTIFICANTE |  | FORTANKS |  | Gean | [29 empty] | 0 | 0 | 0 | 0
|  |  |  | 40 |  | 40 | 0 |  |  | CPIII 40 RS | CP V | SUPER PLASTIFICANTE |  | FORTANKS |  | Gean | [29 empty] | 0 | 0 | 0 | 0
|  |  |  | 40 |  | 40 | 0 |  |  | CPIII 40 RS | CP V | SUPER PLASTIFICANTE |  | FORTANKS |  | Gean | [29 empty] | 0 | 0 | 0 | 0
|  |  |  | 40 |  | 40 | 0 |  |  | CPIII 40 RS | CP V | SUPER PLASTIFICANTE |  | FORTANKS |  | Gean | [29 empty] | 0 | 0 | 0 | 0
|  |  |  | 40 |  | 40 | 0 |  |  | CPIII 40 RS | CP V | SUPER PLASTIFICANTE |  | FORTANKS |  | Gean | [29 empty] | 0 | 0 | 0 | 0
|  |  |  | 40 |  | 40 | 0 |  |  | CPIII 40 RS | CP V | SUPER PLASTIFICANTE |  | FORTANKS |  | Gean | [29 empty] | 0 | 0 | 0 | 0
|  |  |  | 40 |  | 40 | 0 |  |  | CPIII 40 RS | CP V | SUPER PLASTIFICANTE |  | FORTANKS |  | Gean | [29 empty] | 0 | 0 | 0 | 0
|  |  |  | 40 |  | 40 | 0 |  |  | CPIII 40 RS | CP V | SUPER PLASTIFICANTE |  | FORTANKS |  | Gean | [29 empty] | 0 | 0 | 0 | 0
|  |  |  | 40 |  | 40 | 0 |  |  | CPIII 40 RS | CP V | SUPER PLASTIFICANTE |  | FORTANKS |  | Gean | [29 empty] | 0 | 0 | 0 | 0
|  |  |  | 40 |  | 40 | 0 |  |  | CPIII 40 RS | CP V | SUPER PLASTIFICANTE |  | FORTANKS |  | Gean | [29 empty] | 0 | 0 | 0 | 0
|  |  |  | 40 |  | 40 | 0 |  |  | CPIII 40 RS | CP V | SUPER PLASTIFICANTE |  | FORTANKS |  | Gean | [29 empty] | 0 | 0 | 0 | 0
|  |  |  | 40 |  | 40 | 0 |  |  | CPIII 40 RS | CP V | SUPER PLASTIFICANTE |  | FORTANKS |  | Gean | [29 empty] | 0 | 0 | 0 | 0
|  |  |  | 40 |  | 40 | 0 |  |  | CPIII 40 RS | CP V | SUPER PLASTIFICANTE |  | FORTANKS |  | Gean | [29 empty] | 0 | 0 | 0 | 0
|  |  |  | 40 |  | 40 | 0 |  |  | CPIII 40 RS | CP V | SUPER PLASTIFICANTE |  | FORTANKS |  | Gean | [29 empty] | 0 | 0 | 0 | 0
|  |  |  | 40 |  | 40 | 0 |  |  | CPIII 40 RS | CP V | SUPER PLASTIFICANTE |  | FORTANKS |  | Gean | [29 empty] | 0 | 0 | 0 | 0
|  |  |  | 40 |  | 40 | 0 |  |  | CPIII 40 RS | CP V | SUPER PLASTIFICANTE |  | FORTANKS |  | Gean | [29 empty] | 0 | 0 | 0 | 0
|  |  |  | 40 |  | 40 | 0 |  |  | CPIII 40 RS | CP V | SUPER PLASTIFICANTE |  | FORTANKS |  | Gean | [29 empty] | 0 | 0 | 0 | 0
|  |  |  | 40 |  | 40 | 0 |  |  | CPIII 40 RS | CP V | SUPER PLASTIFICANTE |  | FORTANKS |  | Gean | [29 empty] | 0 | 0 | 0 | 0
|  |  |  | 40 |  | 40 | 0 |  |  | CPIII 40 RS | CP V | SUPER PLASTIFICANTE |  | FORTANKS |  | Gean | [29 empty] | 0 | 0 | 0 | 0
|  |  |  | 40 |  | 40 | 0 |  |  | CPIII 40 RS | CP V | SUPER PLASTIFICANTE |  | FORTANKS |  | Gean | [29 empty] | 0 | 0 | 0 | 0
|  |  |  | 40 |  | 40 | 0 |  |  | CPIII 40 RS | CP V | SUPER PLASTIFICANTE |  | FORTANKS |  | Gean | [29 empty] | 0 | 0 | 0 | 0
|  |  |  | 40 |  | 40 | 0 |  |  | CPIII 40 RS | CP V | SUPER PLASTIFICANTE |  | FORTANKS |  | Gean | [29 empty] | 0 | 0 | 0 | 0
|  |  |  | 40 |  | 40 | 0 |  |  | CPIII 40 RS | CP V | SUPER PLASTIFICANTE |  | FORTANKS |  | Gean | [29 empty] | 0 | 0 | 0 | 0
|  |  |  | 40 |  | 40 | 0 |  |  | CPIII 40 RS | CP V | SUPER PLASTIFICANTE |  | FORTANKS |  | Gean | [29 empty] | 0 | 0 | 0 | 0
|  |  |  | 40 |  | 40 | 0 |  |  | CPIII 40 RS | CP V | SUPER PLASTIFICANTE |  | FORTANKS |  | Gean | [29 empty] | 0 | 0 | 0 | 0
|  |  |  | 40 |  | 40 | 0 |  |  | CPIII 40 RS | CP V | SUPER PLASTIFICANTE |  | FORTANKS |  | Gean | [29 empty] | 0 | 0 | 0 | 0
|  |  |  | 40 |  | 40 | 0 |  |  | CPIII 40 RS | CP V | SUPER PLASTIFICANTE |  | FORTANKS |  | Gean | [29 empty] | 0 | 0 | 0 | 0
|  |  |  | 40 |  | 40 | 0 |  |  | CPIII 40 RS | CP V | SUPER PLASTIFICANTE |  | FORTANKS |  | Gean | [29 empty] | 0 | 0 | 0 | 0
|  |  |  | 40 |  | 40 | 0 |  |  | CPIII 40 RS | CP V | SUPER PLASTIFICANTE |  | FORTANKS |  | Gean | [29 empty] | 0 | 0 | 0 | 0
|  |  |  | 40 |  | 40 | 0 |  |  | CPIII 40 RS | CP V | SUPER PLASTIFICANTE |  | FORTANKS |  | Gean | [29 empty] | 0 | 0 | 0 | 0
|  |  |  | 40 |  | 40 | 0 |  |  | CPIII 40 RS | CP V | SUPER PLASTIFICANTE |  | FORTANKS |  | Gean | [29 empty] | 0 | 0 | 0 | 0
|  |  |  | 40 |  | 40 | 0 |  |  | CPIII 40 RS | CP V | SUPER PLASTIFICANTE |  | FORTANKS |  | Gean | [29 empty] | 0 | 0 | 0 | 0
|  |  |  | 40 |  | 40 | 0 |  |  | CPIII 40 RS | CP V | SUPER PLASTIFICANTE |  | FORTANKS |  | Gean | [29 empty] | 0 | 0 | 0 | 0
|  |  |  | 40 |  | 40 | 0 |  |  | CPIII 40 RS | CP V | SUPER PLASTIFICANTE |  | FORTANKS |  | Gean | [29 empty] | 0 | 0 | 0 | 0
|  |  |  | 40 |  | 40 | 0 |  |  | CPIII 40 RS | CP V | SUPER PLASTIFICANTE |  | FORTANKS |  | Gean | [29 empty] | 0 | 0 | 0 | 0
|  |  |  | 40 |  | 40 | 0 |  |  | CPIII 40 RS | CP V | SUPER PLASTIFICANTE |  | FORTANKS |  | Gean | [29 empty] | 0 | 0 | 0 | 0
|  |  |  | 40 |  | 40 | 0 |  |  | CPIII 40 RS | CP V | SUPER PLASTIFICANTE |  | FORTANKS |  | Gean | [29 empty] | 0 | 0 | 0 | 0
|  |  |  | 40 |  | 40 | 0 |  |  | CPIII 40 RS | CP V | SUPER PLASTIFICANTE |  | FORTANKS |  | Gean | [29 empty] | 0 | 0 | 0 | 0
|  |  |  | 40 |  | 40 | 0 |  |  | CPIII 40 RS | CP V | SUPER PLASTIFICANTE |  | FORTANKS |  | Gean | [29 empty] | 0 | 0 | 0 | 0
|  |  |  | 40 |  | 40 | 0 |  |  | CPIII 40 RS | CP V | SUPER PLASTIFICANTE |  | FORTANKS |  | Gean | [29 empty] | 0 | 0 | 0 | 0
|  |  |  | 40 |  | 40 | 0 |  |  | CPIII 40 RS | CP V | SUPER PLASTIFICANTE |  | FORTANKS |  | Gean | [29 empty] | 0 | 0 | 0 | 0
|  |  |  | 40 |  | 40 | 0 |  |  | CPIII 40 RS | CP V | SUPER PLASTIFICANTE |  | FORTANKS |  | Gean | [29 empty] | 0 | 0 | 0 | 0
|  |  |  | 40 |  | 40 | 0 |  |  | CPIII 40 RS | CP V | SUPER PLASTIFICANTE |  | FORTANKS |  | Gean | [29 empty] | 0 | 0 | 0 | 0
|  |  |  | 40 |  | 40 | 0 |  |  | CPIII 40 RS | CP V | SUPER PLASTIFICANTE |  | FORTANKS |  | Gean | [29 empty] | 0 | 0 | 0 | 0
|  |  |  | 40 |  | 40 | 0 |  |  | CPIII 40 RS | CP V | SUPER PLASTIFICANTE |  | FORTANKS |  | Gean | [29 empty] | 0 | 0 | 0 | 0
|  |  |  | 40 |  | 40 | 0 |  |  | CPIII 40 RS | CP V | SUPER PLASTIFICANTE |  | FORTANKS |  | Gean | [29 empty] | 0 | 0 | 0 | 0
|  |  |  | 40 |  | 40 | 0 |  |  | CPIII 40 RS | CP V | SUPER PLASTIFICANTE |  | FORTANKS |  | Gean | [29 empty] | 0 | 0 | 0 | 0
|  |  |  | 40 |  | 40 | 0 |  |  | CPIII 40 RS | CP V | SUPER PLASTIFICANTE |  | FORTANKS |  | Gean | [29 empty] | 0 | 0 | 0 | 0
|  |  |  | 40 |  | 40 | 0 |  |  | CPIII 40 RS | CP V | SUPER PLASTIFICANTE |  | FORTANKS |  | Gean | [29 empty] | 0 | 0 | 0 | 0
Formulas:
DATA ROMP. 24 HRS = [DATA]+1+[ADD MAIS DIAS]

## 00 (hidden)
|  |  |  | FICHA DE MOLDAGEM E ROMPIMENTO DE CONCRETO | [7 empty] | FMRC Nº:
|  |  |  | CLIENTE: |  | VEÓLIA - CERRADO
|  |  |  | OBRA: |  | ETE - CLARIFICADOR SECUNDÁRIO - (CANALETAS)
ESPECIFICAÇÃO DO CONCRETO
TIPO DO CONCRETO: |  | fck>= |  |  |  |  | MPa | 28 dias | TRAÇO FTK- |  |  |  |  | BRITA: | 0
RESTRIÇÃO: |  | fck>= |  |  |  |  | MPa p/ desforma |  | CIMENTO 1 : |  |  | CPIII 40 RS
CONSISTÊNCIA PREVISTA: |  |  | SLUMP= |  |  |  |  | mm | CIMENTO 2: |  |  | CP V
|  | X | FLOW= | 700 +- 50 |  |  |  | mm | CONSUMO DE CIMENTO ( kg/m³ ): |  |  |  |  | 1 (50%) / 2 (50%)
ADITIVO: | SUPER PLASTIFICANTE | [5 empty] | LANÇAMENTO: |  |  | BOMBEADO |  | X | CONVENCIONAL
OUTROS : | SILICA ATIVA 5,5% DO CIMENTO
RECEBIMENTO DO CONCRETO / MOLDAGEM ( NBR 5738 / 2015 )
CONCRETEIRA: |  | FORTANKS |  |  | DATA: |  |  |  | NÚMERO DO CAMINHÃO / PLACA: |  |  |  |  | #N/A
NOTA FISCAL: |  |  |  |  | HORÁRIO SAÍDA DA USINA: | [5 empty] | HORÁRIO CHEGADA NO DESTINO:
CONSISTÊNCIA REAL: |  |  | SLUMP= |  |  |  |  | mm | MOLDADOR: |  | ROGÉRIO | [6 empty] | 495/BEK5D71
|  | X | FLOW= |  |  |  |  | mm | caso não aceitar concreto justificar: | [8 empty] | 512/BEP4E14
verificada as características do concreto na Nota e o abatimento, | [17 empty] | 15/ODR3156
liberar para lançamento ? |  |  | X | sim |  |  |  | não | [9 empty] | 31/EQU2D13
HORÁRIO DA MOLDAGEM: |  |  | 0:12 | VOLUME: |  |  |  | m³ | observações: | [8 empty] | 13/0DR3164
SÉRIE Nº: |  |  |  | CRITÉRIO DE ROMPIMENTO PREVISTO: |  |  |  |  | TP: ( sentido da concretagem TOPO para "PÉ" do painel ) | [8 empty] | 29/HIJ3G70
QUANTIDADE DE CP's: |  | 6 |  | 2 (24 h) - 2 (28 dias) | [13 empty] | 25/OVJ6A76
17/odr3157
PEÇA CONCRETADA | [17 empty] | 27/OVJ6A74
21/OYF6486
33/MTT2649
ROMPIMENTO DO CONCRETO - RESISTÊNCIA À COMPRESSÃO ( NBR 5739 / 2007 ) | [17 empty] | 19/ODR3158
Responsável pelo rompimento | Rompimento | DATA |  | PRAZO dia (d ) ou hora (h) |  |  | HORÁRIO | Fck obtido ( MPa ) | TIPO DA RUPTURA DO CORPO DE PROVA ( x ) | [8 empty] | 11/OCZ8028
[9 empty] | cônica |  | cônica e bipartida | cônica e cisalhada |  | cisalhada | colunar |  | DIA DO ROMPIMENTO
RR-1 | 1 | 1899-12-31 |  | 24 | h | [8 empty] | X |  | 0 | dom
RR-1 | 2 | 1899-12-31 |  | 24 | h | [8 empty] | X |  | 0 | sáb
RR-1 | 3 | 1900-01-27 |  | 28 | D | [10 empty] | 28
RR-1 | 4 | 1900-01-27 |  | 28 | D | [10 empty] | 28
RR-1 | 5 | [14 empty] | 0
RR-1 | 6 | [14 empty] | 0
| 7 | [14 empty] | 0
| 8 | [14 empty] | 0
responsável pelo rompimento | CÓDIGO | NOME | [5 empty] | FUNÇÃO |  |  |  | ASSINATURA
| RR-1 | Gean Junior Reinholz | [5 empty] | TÉCNICO EM EDIFICAÇOES
RR-2
RR-3
ENSAIO EXECUTADO NA PRENSA MARCA PAVITEST / CONTENCO - FAIXA NOMINAL 100 tf, CERTIFICADO DE CALIBRAÇÃO NT 9008/2021, EMITIDA PELO LABORATÓRIO DE METROLOGIA DA NEWTONTEST EM 07/12/2021
RESISTÊNCIA FINAL
DATA DA RUPTURA |  |  |  | PRAZO dia (d ) ou hora (h) |  |  | RESISTÊNCIA (MPa) Valor adotado |  | DATA DA RUPTURA |  |  | PRAZO dia (d ) ou hora (h) |  | RESISTÊNCIA (MPa) Valor adotado
1899-12-31 |  |  |  | 24 | h |  | #NUM!
1900-01-27 |  |  |  | 28 | D |  | #NUM!
responsável final pelo controle tecnógico: |  |  |  |  | função: |  |  |  |  | assinatura: |  |  |  | data
Leandro Rodrigues Netto |  |  |  |  | Gestor de Fábrica

## Planilha1 (hidden)
NF | DATA | PRAZO dia (d ) ou hora (h) | PRENSA (tf) | Fck obtido ( MPa ) | TIPO DA RUPTURA DO CORPO DE PROVA ( x )
[5 empty] | cônica | cônica e bipartida | cônica e cisalhada | cisalhada | colunar

## 01 (hidden)
|  |  |  | FICHA DE MOLDAGEM E ROMPIMENTO DE CONCRETO | [7 empty] | FMRC Nº:
|  |  |  | CLIENTE: |  | VEÓLIA - CERRADO // PORTO SUDESTE
|  |  |  | OBRA: |  | ETE - CLAR. SECUNDÁRIO 2 // TANQUE 1000M³
ESPECIFICAÇÃO DO CONCRETO
TIPO DO CONCRETO: |  | fck>= |  |  |  |  | MPa | 28 dias | TRAÇO FTK- |  |  |  |  | BRITA:
RESTRIÇÃO: |  | fck>= |  |  |  |  | MPa p/ desprotensão |  | CIMENTO 1 :
CONSISTÊNCIA PREVISTA: |  |  | SLUMP= |  |  |  |  | mm | CIMENTO 2:
|  | X | FLOW= | 700 +- 50 |  |  |  | mm | CONSUMO DE CIMENTO ( kg/m³ ): |  |  |  |  | 1 (50%) / 2 (50%)
ADITIVO: | [6 empty] | LANÇAMENTO: |  |  | BOMBEADO |  |  | CONVENCIONAL
OUTROS : | SILICA ATIVA 5,5% DO CIMENTO
RECEBIMENTO DO CONCRETO / MOLDAGEM ( NBR 5738 / 2015 )
CONCRETEIRA: |  |  |  |  | DATA: |  |  |  | NÚMERO DO CAMINHÃO / PLACA:
NOTA FISCAL: |  |  |  |  | HORÁRIO SAÍDA DA USINA: | [5 empty] | HORÁRIO CHEGADA NO DESTINO:
CONSISTÊNCIA REAL: |  | X | SLUMP= |  |  |  |  | mm | MOLDADOR: |  | Gean Jr | [6 empty] | 495/BEK5D71
|  | X | FLOW= |  |  |  |  | mm | caso não aceitar concreto justificar: | [7 empty] | X | 512/BEP4E14
verificada as características do concreto na Nota e o abatimento, | [17 empty] | 15/ODR3156
liberar para lançamento ? |  |  |  | sim |  |  | X | não | [9 empty] | 31/EQU2D13
HORÁRIO DA MOLDAGEM: |  |  |  | VOLUME: |  |  |  | m³ | observações: | [8 empty] | 13/0DR3164
SÉRIE Nº: |  |  |  | CRITÉRIO DE ROMPIMENTO PREVISTO: |  |  |  |  | TP: ( sentido da concretagem TOPO para "PÉ" do painel ) | [8 empty] | 29/HIJ3G70
QUANTIDADE DE CP's: |  | 4 |  | 2 (24 h) - 2 (28 dias) | [13 empty] | 25/OVJ6A76
17/odr3157
PEÇA CONCRETADA | [17 empty] | 27/OVJ6A74
21/OYF6486
33/MTT2649
ROMPIMENTO DO CONCRETO - RESISTÊNCIA À COMPRESSÃO ( NBR 5739 / 2007 ) | [17 empty] | 19/ODR3158
Responsável pelo rompimento | Rompimento | DATA |  | PRAZO dia (d ) ou hora (h) |  |  | HORÁRIO | Fck obtido ( MPa ) | TIPO DA RUPTURA DO CORPO DE PROVA ( x ) | [8 empty] | 11/OCZ8028
[9 empty] | cônica |  | cônica e bipartida | cônica e cisalhada |  | cisalhada | colunar |  | não mexer
RR-1 | 1 |  |  | #VALUE! | H |  | #N/A | #N/A | #N/A |  | #N/A | #N/A |  | #N/A | #N/A | 0 | #N/A | #N/A | #N/A | #N/A
RR-1 | 2 |  |  | #VALUE! | H |  | #N/A | #N/A | #N/A |  | #N/A | #N/A |  | #N/A | #N/A | 0
RR-1 | 3 |  |  | 28 | D |  | #N/A | #N/A | #N/A |  | #N/A | #N/A |  | #N/A | #N/A | 28
RR-1 | 4 |  |  | #VALUE! | D |  | #N/A | #N/A | #N/A |  | #N/A | #N/A |  | #N/A | #N/A | #VALUE!
RR-1 | 5 | [14 empty] | 0
RR-1 | 6 | [14 empty] | 0
| 7 | [14 empty] | 0
| 8 | [14 empty] | 0
responsável pelo rompimento | CÓDIGO | NOME | [5 empty] | FUNÇÃO |  |  |  | ASSINATURA
| RR-1 | Gean Junior Reinholz | [5 empty] | Técnico de Edificações
| RR-2 | Leandro Rodrigues Netto | [5 empty] | Gestor de Fábrica
RR-3
ENSAIO EXECUTADO NA PRENSA MARCA PAVITEST / CONTENCO - FAIXA NOMINAL 100 tf, CERTIFICADO DE CALIBRAÇÃO NT 9008/2021, EMITIDA PELO LABORATÓRIO DE METROLOGIA DA NEWTONTEST EM 07/12/2021
RESISTÊNCIA FINAL
DATA DA RUPTURA |  |  |  | PRAZO dia (d ) ou hora (h) |  |  | RESISTÊNCIA (MPa) Valor adotado |  | DATA DA RUPTURA |  |  | PRAZO dia (d ) ou hora (h) |  | RESISTÊNCIA (MPa) Valor adotado
|  |  |  | #VALUE! | H |  | #N/A
|  |  |  | 28 | D |  | #N/A
responsável final pelo controle tecnógico: |  |  |  |  | função: |  |  |  |  | assinatura: |  |  |  | data
Leandro Rodrigues Netto |  |  |  |  | Gestor de Fábrica

## 100
|  |  |  | FICHA DE MOLDAGEM E ROMPIMENTO DE CONCRETO | [8 empty] | FMRC Nº: |  | 1034
|  |  |  | CLIENTE: |  |  | CONSORCIO NOVA ETE - PARQUE NOVO MUNDO
|  |  |  | OBRA: |  |  | ETE - PARQUE NOVO MUNDO (REATORES NEREDA)
ESPECIFICAÇÃO DO CONCRETO
TIPO DO CONCRETO: |  | fck>= |  | 40 |  |  |  | MPa | 28 dias | TRAÇO FTK- |  | 40 |  |  | BRITA: | 0
RESTRIÇÃO: |  | fck>= |  | 24 |  |  |  | MPa p/ desprotensão |  | CIMENTO 1 : |  |  | CPIII 40 RS
CONSISTÊNCIA PREVISTA: |  |  | SLUMP= | [5 empty] | mm | CIMENTO 2: |  |  | CP V
|  | X | FLOW= | 700 +- 50 |  |  |  |  | mm | CONSUMO DE CIMENTO ( kg/m³ ): |  |  |  |  | 1 (50%) / 2 (50%)
ADITIVO: | SUPER PLASTIFICANTE | [6 empty] | LANÇAMENTO: |  |  | BOMBEADO |  | X | CONVENCIONAL
OUTROS : | SILICA ATIVA 5,5% DO CIMENTO
RECEBIMENTO DO CONCRETO / MOLDAGEM ( NBR 5738 / 2015 )
CONCRETEIRA: |  | FORTANKS |  |  | DATA: |  |  | 2025-04-10 |  | NÚMERO DO CAMINHÃO / PLACA: |  |  |  |  | 1
NOTA FISCAL: |  | 655 |  |  | HORÁRIO SAÍDA DA USINA: |  |  |  |  | 13:16 |  | HORÁRIO CHEGADA NO DESTINO: |  |  |  | 13:21
CONSISTÊNCIA REAL: |  | 0 | SLUMP= | - |  |  |  |  | mm | MOLDADOR: |  | GEAN JR | [6 empty] | 495/BEK5D71
|  | X | FLOW= | 650/660 |  |  |  |  | mm | caso não aceitar concreto justificar: | [7 empty] | X | 512/BEP4E14 |  |  | qui
verificada as características do concreto na Nota e o abatimento, | [18 empty] | 15/ODR3156
liberar para lançamento ? |  |  | X | sim |  |  |  |  | não | [9 empty] | 31/EQU2D13
HORÁRIO DA MOLDAGEM: |  |  | 13:33 | VOLUME: |  | 6 |  |  | m³ | observações: | [8 empty] | 13/0DR3164
SÉRIE Nº: | 1034 |  |  | CRITÉRIO DE ROMPIMENTO PREVISTO: | [5 empty] | TP: ( sentido da concretagem TOPO para "PÉ" do painel ) | [8 empty] | 29/HIJ3G70
QUANTIDADE DE CP's: |  | 4 |  | 2 (24 h) - 2 (28 dias) | [14 empty] | 25/OVJ6A76
17/odr3157
PEÇA CONCRETADA | [18 empty] | 27/OVJ6A74
PLACA PN-98 | [18 empty] | 21/OYF6486
33/MTT2649
ROMPIMENTO DO CONCRETO - RESISTÊNCIA À COMPRESSÃO ( NBR 5739 / 2007 ) | [18 empty] | 19/ODR3158
Responsável pelo rompimento | Rompimento | DATA |  | PRAZO dia (d ) ou hora (h) |  |  |  | HORÁRIO | Fck obtido ( MPa ) | TIPO DA RUPTURA DO CORPO DE PROVA ( x ) | [8 empty] | 11/OCZ8028
[10 empty] | cônica |  | cônica e bipartida | cônica e cisalhada |  | cisalhada | colunar |  | não mexer
RR-1 | 1 | 2025-04-11 |  | 20.24 | H |  |  | 9:30 | 32.35 | 0 |  | 0 | 0 |  | X | 0 | 0 | 4 | 4 | 4 | 4
RR-1 | 2 | 2025-04-11 |  | 20.24 | H |  |  | 9:30 | 34.54 | 0 |  | 0 | 0 |  | X | 0 | 0
RR-1 | 3 | 2025-05-08 |  | 28 | D |  |  | 10:00 | 83.77 | 0 |  | 0 | 0 |  | X | 0 | 28 |  | SOMAR QUANDO ROMPER NA SEGUNDA FEIRA CONCRETAGEM DE SABADO
RR-1 | 4 | 2025-05-08 |  | 28 | D |  |  | 10:00 | 84.27 | 0 |  | 0 | 0 |  | X | 0 | 28 | sex
RR-1 | 5 | [15 empty] | 0 | sex
RR-1 | 6 | [15 empty] | 0 | qui
| 7 | [15 empty] | 0 | qui
| 8 | [15 empty] | 0
responsável pelo rompimento | CÓDIGO | NOME | [6 empty] | FUNÇÃO |  |  |  | ASSINATURA
| RR-1 | Gean Junior Reinholz | [6 empty] | Técnico de Edificações
| RR-2 | Leandro Rodrigues Netto | [6 empty] | Gestor de Fábrica
RR-3
ENSAIO EXECUTADO NA PRENSA MARCA PAVITEST / CONTENCO - FAIXA NOMINAL 100 tf, CERTIFICADO DE CALIBRAÇÃO SCM101907, EMITIDA PELO LABORATÓRIO DE METROLOGIA DA ONIX EM 02/04/2025
RESISTÊNCIA FINAL
DATA DA RUPTURA |  |  |  | PRAZO dia (d ) ou hora (h) |  |  |  | RESISTÊNCIA (MPa) Valor adotado |  | DATA DA RUPTURA |  |  | PRAZO dia (d ) ou hora (h) |  | RESISTÊNCIA (MPa) Valor adotado
2025-04-11 |  |  |  | 20.24 | H |  |  | 34.54
2025-05-08 |  |  |  | 28 | D |  |  | 84.27
responsável final pelo controle tecnógico: |  |  |  |  | função: | [5 empty] | assinatura: |  |  |  | data
Leandro Rodrigues Netto |  |  |  |  | Gestor de Fábrica | [9 empty] | 2025-05-08
Formulas:
DATA = [DATA, row above]

## 992
|  |  |  | FICHA DE MOLDAGEM E ROMPIMENTO DE CONCRETO | [8 empty] | FMRC Nº: |  | 992
|  |  |  | CLIENTE: |  |  | CONSORCIO NOVA ETE - PARQUE NOVO MUNDO
|  |  |  | OBRA: |  |  | ETE - PARQUE NOVO MUNDO (REATORES NEREDA)
ESPECIFICAÇÃO DO CONCRETO
TIPO DO CONCRETO: |  | fck>= |  | 40 |  |  |  | MPa | 28 dias | TRAÇO FTK- |  | 40 |  |  | BRITA: | 0
RESTRIÇÃO: |  | fck>= |  | 24 |  |  |  | MPa p/ desprotensão |  | CIMENTO 1 : |  |  | CPIII 40 RS
CONSISTÊNCIA PREVISTA: |  |  | SLUMP= | [5 empty] | mm | CIMENTO 2: |  |  | CP V
|  | X | FLOW= | 700 +- 50 |  |  |  |  | mm | CONSUMO DE CIMENTO ( kg/m³ ): |  |  |  |  | 1 (50%) / 2 (50%)
ADITIVO: | SUPER PLASTIFICANTE | [6 empty] | LANÇAMENTO: |  |  | BOMBEADO |  | X | CONVENCIONAL
OUTROS : | SILICA ATIVA 5,5% DO CIMENTO
RECEBIMENTO DO CONCRETO / MOLDAGEM ( NBR 5738 / 2015 )
CONCRETEIRA: |  | FORTANKS |  |  | DATA: |  |  | 2025-03-26 |  | NÚMERO DO CAMINHÃO / PLACA: |  |  |  |  | 1
NOTA FISCAL: |  | 613 |  |  | HORÁRIO SAÍDA DA USINA: |  |  |  |  | 12:56 |  | HORÁRIO CHEGADA NO DESTINO: |  |  |  | 13:01
CONSISTÊNCIA REAL: |  | 0 | SLUMP= | - |  |  |  |  | mm | MOLDADOR: |  | GEAN JR | [6 empty] | 495/BEK5D71
|  | X | FLOW= | 650/660 |  |  |  |  | mm | caso não aceitar concreto justificar: | [7 empty] | X | 512/BEP4E14 |  |  | qua
verificada as características do concreto na Nota e o abatimento, | [18 empty] | 15/ODR3156
liberar para lançamento ? |  |  | X | sim |  |  |  |  | não | [9 empty] | 31/EQU2D13
HORÁRIO DA MOLDAGEM: |  |  | 13:13 | VOLUME: |  | 6 |  |  | m³ | observações: | [8 empty] | 13/0DR3164
SÉRIE Nº: | 992 |  |  | CRITÉRIO DE ROMPIMENTO PREVISTO: | [5 empty] | TP: ( sentido da concretagem TOPO para "PÉ" do painel ) | [8 empty] | 29/HIJ3G70
QUANTIDADE DE CP's: |  | 4 |  | 2 (24 h) - 2 (28 dias) | [14 empty] | 25/OVJ6A76
17/odr3157
PEÇA CONCRETADA | [18 empty] | 27/OVJ6A74
PLACA PN-19 | [18 empty] | 21/OYF6486
33/MTT2649
ROMPIMENTO DO CONCRETO - RESISTÊNCIA À COMPRESSÃO ( NBR 5739 / 2007 ) | [18 empty] | 19/ODR3158
Responsável pelo rompimento | Rompimento | DATA |  | PRAZO dia (d ) ou hora (h) |  |  |  | HORÁRIO | Fck obtido ( MPa ) | TIPO DA RUPTURA DO CORPO DE PROVA ( x ) | [8 empty] | 11/OCZ8028
[10 empty] | cônica |  | cônica e bipartida | cônica e cisalhada |  | cisalhada | colunar |  | não mexer
RR-1 | 1 | 2025-03-27 |  | 19.07333 | H |  |  | 8:00 | 27.72 | 0 |  | 0 | 0 |  | X | 0 | 0 | 4 | 4 | 4 | 4
RR-1 | 2 | 2025-03-27 |  | 19.07333 | H |  |  | 8:00 | 28.95 | 0 |  | 0 | 0 |  | X | 0 | 0
RR-1 | 3 | 2025-04-23 |  | 28 | D |  |  | 10:00 | 84.4 | 0 |  | 0 | 0 |  | X | 0 | 28 |  | SOMAR QUANDO ROMPER NA SEGUNDA FEIRA CONCRETAGEM DE SABADO
RR-1 | 4 | 2025-04-23 |  | 28 | D |  |  | 10:00 | 85.1 | 0 |  | 0 | 0 |  | X | 0 | 28 | qui
RR-1 | 5 | [15 empty] | 0 | qui
RR-1 | 6 | [15 empty] | 0 | qua
| 7 | [15 empty] | 0 | qua
| 8 | [15 empty] | 0
responsável pelo rompimento | CÓDIGO | NOME | [6 empty] | FUNÇÃO |  |  |  | ASSINATURA
| RR-1 | Gean Junior Reinholz | [6 empty] | Técnico de Edificações |  |  |  | #VALUE!
| RR-2 | Leandro Rodrigues Netto | [6 empty] | Gestor de Fábrica
RR-3
ENSAIO EXECUTADO NA PRENSA MARCA PAVITEST / CONTENCO - FAIXA NOMINAL 100 tf, CERTIFICADO DE CALIBRAÇÃO SCM101907, EMITIDA PELO LABORATÓRIO DE METROLOGIA DA ONIX EM 02/04/2025
RESISTÊNCIA FINAL
DATA DA RUPTURA |  |  |  | PRAZO dia (d ) ou hora (h) |  |  |  | RESISTÊNCIA (MPa) Valor adotado |  | DATA DA RUPTURA |  |  | PRAZO dia (d ) ou hora (h) |  | RESISTÊNCIA (MPa) Valor adotado
2025-03-27 |  |  |  | 19.07333 | H |  |  | 28.95
2025-04-23 |  |  |  | 28 | D |  |  | 85.1
responsável final pelo controle tecnógico: |  |  |  |  | função: | [5 empty] | ASSINATURA |  |  |  | data
Leandro Rodrigues Netto |  |  |  |  | Gestor de Fábrica | [5 empty] | #VALUE! |  |  |  | 2025-04-23
Formulas:
DATA = [DATA, row above]

## 993
|  |  |  | FICHA DE MOLDAGEM E ROMPIMENTO DE CONCRETO | [8 empty] | FMRC Nº: |  | 993
|  |  |  | CLIENTE: |  |  | CONSORCIO NOVA ETE - PARQUE NOVO MUNDO
|  |  |  | OBRA: |  |  | ETE - PARQUE NOVO MUNDO (REATORES NEREDA)
ESPECIFICAÇÃO DO CONCRETO
TIPO DO CONCRETO: |  | fck>= |  | 40 |  |  |  | MPa | 28 dias | TRAÇO FTK- |  | 40 |  |  | BRITA: | 0
RESTRIÇÃO: |  | fck>= |  | 24 |  |  |  | MPa p/ desprotensão |  | CIMENTO 1 : |  |  | CPIII 40 RS
CONSISTÊNCIA PREVISTA: |  |  | SLUMP= | [5 empty] | mm | CIMENTO 2: |  |  | CP V
|  | X | FLOW= | 700 +- 50 |  |  |  |  | mm | CONSUMO DE CIMENTO ( kg/m³ ): |  |  |  |  | 1 (50%) / 2 (50%)
ADITIVO: | SUPER PLASTIFICANTE | [6 empty] | LANÇAMENTO: |  |  | BOMBEADO |  | X | CONVENCIONAL
OUTROS : | SILICA ATIVA 5,5% DO CIMENTO
RECEBIMENTO DO CONCRETO / MOLDAGEM ( NBR 5738 / 2015 )
CONCRETEIRA: |  | FORTANKS |  |  | DATA: |  |  | 2025-03-26 |  | NÚMERO DO CAMINHÃO / PLACA: |  |  |  |  | 2
NOTA FISCAL: |  | 614 |  |  | HORÁRIO SAÍDA DA USINA: |  |  |  |  | 13:36 |  | HORÁRIO CHEGADA NO DESTINO: |  |  |  | 13:41
CONSISTÊNCIA REAL: |  | 0 | SLUMP= | - |  |  |  |  | mm | MOLDADOR: |  | GEAN JR | [6 empty] | 495/BEK5D71
|  | X | FLOW= | 660/665 |  |  |  |  | mm | caso não aceitar concreto justificar: | [7 empty] | X | 512/BEP4E14 |  |  | qua
verificada as características do concreto na Nota e o abatimento, | [18 empty] | 15/ODR3156
liberar para lançamento ? |  |  | X | sim |  |  |  |  | não | [9 empty] | 31/EQU2D13
HORÁRIO DA MOLDAGEM: |  |  | 13:53 | VOLUME: |  | 6.5 |  |  | m³ | observações: | [8 empty] | 13/0DR3164
SÉRIE Nº: | 993 |  |  | CRITÉRIO DE ROMPIMENTO PREVISTO: | [5 empty] | TP: ( sentido da concretagem TOPO para "PÉ" do painel ) | [8 empty] | 29/HIJ3G70
QUANTIDADE DE CP's: |  | 4 |  | 2 (24 h) - 2 (28 dias) | [14 empty] | 25/OVJ6A76
17/odr3157
PEÇA CONCRETADA | [18 empty] | 27/OVJ6A74
PLACAS PN-20 / PN-21 | [18 empty] | 21/OYF6486
33/MTT2649
ROMPIMENTO DO CONCRETO - RESISTÊNCIA À COMPRESSÃO ( NBR 5739 / 2007 ) | [18 empty] | 19/ODR3158
Responsável pelo rompimento | Rompimento | DATA |  | PRAZO dia (d ) ou hora (h) |  |  |  | HORÁRIO | Fck obtido ( MPa ) | TIPO DA RUPTURA DO CORPO DE PROVA ( x ) | [8 empty] | 11/OCZ8028
[10 empty] | cônica |  | cônica e bipartida | cônica e cisalhada |  | cisalhada | colunar |  | não mexer
RR-1 | 1 | 2025-03-27 |  | 18.57333 | H |  |  | 8:10 | 26.37 | 0 |  | 0 | 0 |  | X | 0 | 0 | 4 | 4 | 1 | 4
RR-1 | 2 | 2025-03-27 |  | 18.57333 | H |  |  | 8:10 | 27.69 | 0 |  | 0 | 0 |  | X | 0 | 0
RR-1 | 3 | 2025-04-23 |  | 28 | D |  |  | 10:00 | 81.72 | X |  | 0 | 0 |  | 0 | 0 | 28 |  | SOMAR QUANDO ROMPER NA SEGUNDA FEIRA CONCRETAGEM DE SABADO
RR-1 | 4 | 2025-04-23 |  | 28 | D |  |  | 10:00 | 80.86 | 0 |  | 0 | 0 |  | X | 0 | 28 | qui
RR-1 | 5 | [15 empty] | 0 | qui
RR-1 | 6 | [15 empty] | 0 | qua
| 7 | [15 empty] | 0 | qua
| 8 | [15 empty] | 0
responsável pelo rompimento | CÓDIGO | NOME | [6 empty] | FUNÇÃO |  |  |  | ASSINATURA
| RR-1 | Gean Junior Reinholz | [6 empty] | Técnico de Edificações |  |  |  | #VALUE!
| RR-2 | Leandro Rodrigues Netto | [6 empty] | Gestor de Fábrica
RR-3
ENSAIO EXECUTADO NA PRENSA MARCA PAVITEST / CONTENCO - FAIXA NOMINAL 100 tf, CERTIFICADO DE CALIBRAÇÃO SCM101907, EMITIDA PELO LABORATÓRIO DE METROLOGIA DA ONIX EM 02/04/2025
RESISTÊNCIA FINAL
DATA DA RUPTURA |  |  |  | PRAZO dia (d ) ou hora (h) |  |  |  | RESISTÊNCIA (MPa) Valor adotado |  | DATA DA RUPTURA |  |  | PRAZO dia (d ) ou hora (h) |  | RESISTÊNCIA (MPa) Valor adotado
2025-03-27 |  |  |  | 18.57333 | H |  |  | 27.69
2025-04-23 |  |  |  | 28 | D |  |  | 81.72
responsável final pelo controle tecnógico: |  |  |  |  | função: | [5 empty] | ASSINATURA |  |  |  | data
Leandro Rodrigues Netto |  |  |  |  | Gestor de Fábrica | [5 empty] | #VALUE! |  |  |  | 2025-04-23
Formulas:
DATA = [DATA, row above]

## 995
|  |  |  | FICHA DE MOLDAGEM E ROMPIMENTO DE CONCRETO | [8 empty] | FMRC Nº: |  | 995
|  |  |  | CLIENTE: |  |  | CONSORCIO NOVA ETE - PARQUE NOVO MUNDO
|  |  |  | OBRA: |  |  | ETE - PARQUE NOVO MUNDO (REATORES NEREDA)
ESPECIFICAÇÃO DO CONCRETO
TIPO DO CONCRETO: |  | fck>= |  | 40 |  |  |  | MPa | 28 dias | TRAÇO FTK- |  | 40 |  |  | BRITA: | 0
RESTRIÇÃO: |  | fck>= |  | 24 |  |  |  | MPa p/ desprotensão |  | CIMENTO 1 : |  |  | CPIII 40 RS
CONSISTÊNCIA PREVISTA: |  |  | SLUMP= | [5 empty] | mm | CIMENTO 2: |  |  | CP V
|  | X | FLOW= | 700 +- 50 |  |  |  |  | mm | CONSUMO DE CIMENTO ( kg/m³ ): |  |  |  |  | 1 (50%) / 2 (50%)
ADITIVO: | SUPER PLASTIFICANTE | [6 empty] | LANÇAMENTO: |  |  | BOMBEADO |  | X | CONVENCIONAL
OUTROS : | SILICA ATIVA 5,5% DO CIMENTO
RECEBIMENTO DO CONCRETO / MOLDAGEM ( NBR 5738 / 2015 )
CONCRETEIRA: |  | FORTANKS |  |  | DATA: |  |  | 2025-03-26 |  | NÚMERO DO CAMINHÃO / PLACA: |  |  |  |  | 2
NOTA FISCAL: |  | 616 |  |  | HORÁRIO SAÍDA DA USINA: |  |  |  |  | 14:46 |  | HORÁRIO CHEGADA NO DESTINO: |  |  |  | 14:51
CONSISTÊNCIA REAL: |  | 0 | SLUMP= | - |  |  |  |  | mm | MOLDADOR: |  | GEAN JR | [6 empty] | 495/BEK5D71
|  | X | FLOW= | 660/660 |  |  |  |  | mm | caso não aceitar concreto justificar: | [7 empty] | X | 512/BEP4E14 |  |  | qua
verificada as características do concreto na Nota e o abatimento, | [18 empty] | 15/ODR3156
liberar para lançamento ? |  |  | X | sim |  |  |  |  | não | [9 empty] | 31/EQU2D13
HORÁRIO DA MOLDAGEM: |  |  | 15:03 | VOLUME: |  | 6.5 |  |  | m³ | observações: | [8 empty] | 13/0DR3164
SÉRIE Nº: | 995 |  |  | CRITÉRIO DE ROMPIMENTO PREVISTO: | [5 empty] | TP: ( sentido da concretagem TOPO para "PÉ" do painel ) | [8 empty] | 29/HIJ3G70
QUANTIDADE DE CP's: |  | 4 |  | 2 (24 h) - 2 (28 dias) | [14 empty] | 25/OVJ6A76
17/odr3157
PEÇA CONCRETADA | [18 empty] | 27/OVJ6A74
PLACAS PN-22 / PN-23 | [18 empty] | 21/OYF6486
33/MTT2649
ROMPIMENTO DO CONCRETO - RESISTÊNCIA À COMPRESSÃO ( NBR 5739 / 2007 ) | [18 empty] | 19/ODR3158
Responsável pelo rompimento | Rompimento | DATA |  | PRAZO dia (d ) ou hora (h) |  |  |  | HORÁRIO | Fck obtido ( MPa ) | TIPO DA RUPTURA DO CORPO DE PROVA ( x ) | [8 empty] | 11/OCZ8028
[10 empty] | cônica |  | cônica e bipartida | cônica e cisalhada |  | cisalhada | colunar |  | não mexer
RR-1 | 1 | 2025-03-27 |  | 17.57333 | H |  |  | 8:20 | 27.25 | 0 |  | 0 | 0 |  | X | 0 | 0 | 4 | 4 | 4 | 4
RR-1 | 2 | 2025-03-27 |  | 17.57333 | H |  |  | 8:20 | 28.75 | 0 |  | 0 | 0 |  | X | 0 | 0
RR-1 | 3 | 2025-04-23 |  | 28 | D |  |  | 10:00 | 84.3 | 0 |  | 0 | 0 |  | X | 0 | 28 |  | SOMAR QUANDO ROMPER NA SEGUNDA FEIRA CONCRETAGEM DE SABADO
RR-1 | 4 | 2025-04-23 |  | 28 | D |  |  | 10:00 | 84.25 | 0 |  | 0 | 0 |  | X | 0 | 28 | qui
RR-1 | 5 | [15 empty] | 0 | qui
RR-1 | 6 | [15 empty] | 0 | qua
| 7 | [15 empty] | 0 | qua
| 8 | [15 empty] | 0
responsável pelo rompimento | CÓDIGO | NOME | [6 empty] | FUNÇÃO |  |  |  | ASSINATURA
| RR-1 | Gean Junior Reinholz | [6 empty] | Técnico de Edificações |  |  |  | #VALUE!
| RR-2 | Leandro Rodrigues Netto | [6 empty] | Gestor de Fábrica
RR-3
ENSAIO EXECUTADO NA PRENSA MARCA PAVITEST / CONTENCO - FAIXA NOMINAL 100 tf, CERTIFICADO DE CALIBRAÇÃO SCM101907, EMITIDA PELO LABORATÓRIO DE METROLOGIA DA ONIX EM 02/04/2025
RESISTÊNCIA FINAL
DATA DA RUPTURA |  |  |  | PRAZO dia (d ) ou hora (h) |  |  |  | RESISTÊNCIA (MPa) Valor adotado |  | DATA DA RUPTURA |  |  | PRAZO dia (d ) ou hora (h) |  | RESISTÊNCIA (MPa) Valor adotado
2025-03-27 |  |  |  | 17.57333 | H |  |  | 28.75
2025-04-23 |  |  |  | 28 | D |  |  | 84.3
responsável final pelo controle tecnógico: |  |  |  |  | função: | [5 empty] | ASSINATURA |  |  |  | data
Leandro Rodrigues Netto |  |  |  |  | Gestor de Fábrica | [5 empty] | #VALUE! |  |  |  | 2025-04-23
Formulas:
DATA = [DATA, row above]

## 1012
|  |  |  | FICHA DE MOLDAGEM E ROMPIMENTO DE CONCRETO | [8 empty] | FMRC Nº: |  | 1012
|  |  |  | CLIENTE: |  |  | CONSORCIO NOVA ETE - PARQUE NOVO MUNDO
|  |  |  | OBRA: |  |  | ETE - PARQUE NOVO MUNDO (REATORES NEREDA)
ESPECIFICAÇÃO DO CONCRETO
TIPO DO CONCRETO: |  | fck>= |  | 40 |  |  |  | MPa | 28 dias | TRAÇO FTK- |  | 40 |  |  | BRITA: | 0
RESTRIÇÃO: |  | fck>= |  | 24 |  |  |  | MPa p/ desprotensão |  | CIMENTO 1 : |  |  | CPIII 40 RS
CONSISTÊNCIA PREVISTA: |  |  | SLUMP= | [5 empty] | mm | CIMENTO 2: |  |  | CP V
|  | X | FLOW= | 700 +- 50 |  |  |  |  | mm | CONSUMO DE CIMENTO ( kg/m³ ): |  |  |  |  | 1 (50%) / 2 (50%)
ADITIVO: | SUPER PLASTIFICANTE | [6 empty] | LANÇAMENTO: |  |  | BOMBEADO |  | X | CONVENCIONAL
OUTROS : | SILICA ATIVA 5,5% DO CIMENTO
RECEBIMENTO DO CONCRETO / MOLDAGEM ( NBR 5738 / 2015 )
CONCRETEIRA: |  | FORTANKS |  |  | DATA: |  |  | 2025-04-02 |  | NÚMERO DO CAMINHÃO / PLACA: |  |  |  |  | 2
NOTA FISCAL: |  | 633 |  |  | HORÁRIO SAÍDA DA USINA: |  |  |  |  | 9:16 |  | HORÁRIO CHEGADA NO DESTINO: |  |  |  | 9:21
CONSISTÊNCIA REAL: |  | 0 | SLUMP= | - |  |  |  |  | mm | MOLDADOR: |  | GEAN JR | [6 empty] | 495/BEK5D71
|  | X | FLOW= | 650/650 |  |  |  |  | mm | caso não aceitar concreto justificar: | [7 empty] | X | 512/BEP4E14 |  |  | qua
verificada as características do concreto na Nota e o abatimento, | [18 empty] | 15/ODR3156
liberar para lançamento ? |  |  | X | sim |  |  |  |  | não | [9 empty] | 31/EQU2D13
HORÁRIO DA MOLDAGEM: |  |  | 9:33 | VOLUME: |  | 6.5 |  |  | m³ | observações: | [8 empty] | 13/0DR3164
SÉRIE Nº: | 1012 |  |  | CRITÉRIO DE ROMPIMENTO PREVISTO: | [5 empty] | TP: ( sentido da concretagem TOPO para "PÉ" do painel ) | [8 empty] | 29/HIJ3G70
QUANTIDADE DE CP's: |  | 4 |  | 2 (24 h) - 2 (28 dias) | [14 empty] | 25/OVJ6A76
17/odr3157
PEÇA CONCRETADA | [18 empty] | 27/OVJ6A74
PLACAS PN-57 / PN-50 | [18 empty] | 21/OYF6486
33/MTT2649
ROMPIMENTO DO CONCRETO - RESISTÊNCIA À COMPRESSÃO ( NBR 5739 / 2007 ) | [18 empty] | 19/ODR3158
Responsável pelo rompimento | Rompimento | DATA |  | PRAZO dia (d ) ou hora (h) |  |  |  | HORÁRIO | Fck obtido ( MPa ) | TIPO DA RUPTURA DO CORPO DE PROVA ( x ) | [8 empty] | 11/OCZ8028
[10 empty] | cônica |  | cônica e bipartida | cônica e cisalhada |  | cisalhada | colunar |  | não mexer
RR-1 | 1 | 2025-04-03 |  | 22.74 | H |  |  | 8:00 | 42.19 | 0 |  | 0 | 0 |  | X | 0 | 0 | 4 | 4 | 4 | 4
RR-1 | 2 | 2025-04-03 |  | 22.74 | H |  |  | 8:00 | 43.01 | 0 |  | 0 | 0 |  | X | 0 | 0
RR-1 | 3 | 2025-04-30 |  | 28 | D |  |  | 10:30 | 84.79 | 0 |  | 0 | 0 |  | X | 0 | 28 |  | SOMAR QUANDO ROMPER NA SEGUNDA FEIRA CONCRETAGEM DE SABADO
RR-1 | 4 | 2025-04-30 |  | 28 | D |  |  | 10:30 | 84.02 | 0 |  | 0 | 0 |  | X | 0 | 28 | qui
RR-1 | 5 | [15 empty] | 0 | qui
RR-1 | 6 | [15 empty] | 0 | qua
| 7 | [15 empty] | 0 | qua
| 8 | [15 empty] | 0
responsável pelo rompimento | CÓDIGO | NOME | [6 empty] | FUNÇÃO |  |  |  | ASSINATURA
| RR-1 | Gean Junior Reinholz | [6 empty] | Técnico de Edificações |  |  |  | #VALUE!
| RR-2 | Leandro Rodrigues Netto | [6 empty] | Gestor de Fábrica
RR-3
ENSAIO EXECUTADO NA PRENSA MARCA PAVITEST / CONTENCO - FAIXA NOMINAL 100 tf, CERTIFICADO DE CALIBRAÇÃO SCM101907, EMITIDA PELO LABORATÓRIO DE METROLOGIA DA ONIX EM 02/04/2025
RESISTÊNCIA FINAL
DATA DA RUPTURA |  |  |  | PRAZO dia (d ) ou hora (h) |  |  |  | RESISTÊNCIA (MPa) Valor adotado |  | DATA DA RUPTURA |  |  | PRAZO dia (d ) ou hora (h) |  | RESISTÊNCIA (MPa) Valor adotado
2025-04-03 |  |  |  | 22.74 | H |  |  | 43.01
2025-04-30 |  |  |  | 28 | D |  |  | 84.79
responsável final pelo controle tecnógico: |  |  |  |  | função: | [5 empty] | ASSINATURA |  |  |  | data
Leandro Rodrigues Netto |  |  |  |  | Gestor de Fábrica | [5 empty] | #VALUE! |  |  |  | 2025-04-30
Formulas:
DATA = [DATA, row above]

## 1013
|  |  |  | FICHA DE MOLDAGEM E ROMPIMENTO DE CONCRETO | [8 empty] | FMRC Nº: |  | 1013
|  |  |  | CLIENTE: |  |  | CONSORCIO NOVA ETE - PARQUE NOVO MUNDO
|  |  |  | OBRA: |  |  | ETE - PARQUE NOVO MUNDO (REATORES NEREDA)
ESPECIFICAÇÃO DO CONCRETO
TIPO DO CONCRETO: |  | fck>= |  | 40 |  |  |  | MPa | 28 dias | TRAÇO FTK- |  | 40 |  |  | BRITA: | 0
RESTRIÇÃO: |  | fck>= |  | 24 |  |  |  | MPa p/ desprotensão |  | CIMENTO 1 : |  |  | CPIII 40 RS
CONSISTÊNCIA PREVISTA: |  |  | SLUMP= | [5 empty] | mm | CIMENTO 2: |  |  | CP V
|  | X | FLOW= | 700 +- 50 |  |  |  |  | mm | CONSUMO DE CIMENTO ( kg/m³ ): |  |  |  |  | 1 (50%) / 2 (50%)
ADITIVO: | SUPER PLASTIFICANTE | [6 empty] | LANÇAMENTO: |  |  | BOMBEADO |  | X | CONVENCIONAL
OUTROS : | SILICA ATIVA 5,5% DO CIMENTO
RECEBIMENTO DO CONCRETO / MOLDAGEM ( NBR 5738 / 2015 )
CONCRETEIRA: |  | FORTANKS |  |  | DATA: |  |  | 2025-04-02 |  | NÚMERO DO CAMINHÃO / PLACA: |  |  |  |  | 1
NOTA FISCAL: |  | 634 |  |  | HORÁRIO SAÍDA DA USINA: |  |  |  |  | 10:01 |  | HORÁRIO CHEGADA NO DESTINO: |  |  |  | 10:06
CONSISTÊNCIA REAL: |  | 0 | SLUMP= | - |  |  |  |  | mm | MOLDADOR: |  | GEAN JR | [6 empty] | 495/BEK5D71
|  | X | FLOW= | 650/650 |  |  |  |  | mm | caso não aceitar concreto justificar: | [7 empty] | X | 512/BEP4E14 |  |  | qua
verificada as características do concreto na Nota e o abatimento, | [18 empty] | 15/ODR3156
liberar para lançamento ? |  |  | X | sim |  |  |  |  | não | [9 empty] | 31/EQU2D13
HORÁRIO DA MOLDAGEM: |  |  | 10:18 | VOLUME: |  | 7 |  |  | m³ | observações: | [8 empty] | 13/0DR3164
SÉRIE Nº: | 1013 |  |  | CRITÉRIO DE ROMPIMENTO PREVISTO: | [5 empty] | TP: ( sentido da concretagem TOPO para "PÉ" do painel ) | [8 empty] | 29/HIJ3G70
QUANTIDADE DE CP's: |  | 4 |  | 2 (24 h) - 2 (28 dias) | [14 empty] | 25/OVJ6A76
17/odr3157
PEÇA CONCRETADA | [18 empty] | 27/OVJ6A74
PLACAS PN-54 / PN-56 | [18 empty] | 21/OYF6486
33/MTT2649
ROMPIMENTO DO CONCRETO - RESISTÊNCIA À COMPRESSÃO ( NBR 5739 / 2007 ) | [18 empty] | 19/ODR3158
Responsável pelo rompimento | Rompimento | DATA |  | PRAZO dia (d ) ou hora (h) |  |  |  | HORÁRIO | Fck obtido ( MPa ) | TIPO DA RUPTURA DO CORPO DE PROVA ( x ) | [8 empty] | 11/OCZ8028
[10 empty] | cônica |  | cônica e bipartida | cônica e cisalhada |  | cisalhada | colunar |  | não mexer
RR-1 | 1 | 2025-04-03 |  | 21.99 | H |  |  | 8:00 | 38.9 | 0 |  | 0 | 0 |  | X | 0 | 0 | 4 | 4 | 4 | 4
RR-1 | 2 | 2025-04-03 |  | 21.99 | H |  |  | 8:00 | 37.75 | 0 |  | 0 | 0 |  | X | 0 | 0
RR-1 | 3 | 2025-04-30 |  | 28 | D |  |  | 10:30 | 84.97 | 0 |  | 0 | 0 |  | X | 0 | 28 |  | SOMAR QUANDO ROMPER NA SEGUNDA FEIRA CONCRETAGEM DE SABADO
RR-1 | 4 | 2025-04-30 |  | 28 | D |  |  | 10:30 | 85.15 | 0 |  | 0 | 0 |  | X | 0 | 28 | qui
RR-1 | 5 | [15 empty] | 0 | qui
RR-1 | 6 | [15 empty] | 0 | qua
| 7 | [15 empty] | 0 | qua
| 8 | [15 empty] | 0
responsável pelo rompimento | CÓDIGO | NOME | [6 empty] | FUNÇÃO |  |  |  | ASSINATURA
| RR-1 | Gean Junior Reinholz | [6 empty] | Técnico de Edificações |  |  |  | #VALUE!
| RR-2 | Leandro Rodrigues Netto | [6 empty] | Gestor de Fábrica
RR-3
ENSAIO EXECUTADO NA PRENSA MARCA PAVITEST / CONTENCO - FAIXA NOMINAL 100 tf, CERTIFICADO DE CALIBRAÇÃO SCM101907, EMITIDA PELO LABORATÓRIO DE METROLOGIA DA ONIX EM 02/04/2025
RESISTÊNCIA FINAL
DATA DA RUPTURA |  |  |  | PRAZO dia (d ) ou hora (h) |  |  |  | RESISTÊNCIA (MPa) Valor adotado |  | DATA DA RUPTURA |  |  | PRAZO dia (d ) ou hora (h) |  | RESISTÊNCIA (MPa) Valor adotado
2025-04-03 |  |  |  | 21.99 | H |  |  | 38.9
2025-04-30 |  |  |  | 28 | D |  |  | 85.15
responsável final pelo controle tecnógico: |  |  |  |  | função: | [5 empty] | ASSINATURA |  |  |  | data
Leandro Rodrigues Netto |  |  |  |  | Gestor de Fábrica | [5 empty] | #VALUE! |  |  |  | 2025-04-30
Formulas:
DATA = [DATA, row above]

## 1014
|  |  |  | FICHA DE MOLDAGEM E ROMPIMENTO DE CONCRETO | [8 empty] | FMRC Nº: |  | 1014
|  |  |  | CLIENTE: |  |  | CONSORCIO NOVA ETE - PARQUE NOVO MUNDO
|  |  |  | OBRA: |  |  | ETE - PARQUE NOVO MUNDO (REATORES NEREDA)
ESPECIFICAÇÃO DO CONCRETO
TIPO DO CONCRETO: |  | fck>= |  | 40 |  |  |  | MPa | 28 dias | TRAÇO FTK- |  | 40 |  |  | BRITA: | 0
RESTRIÇÃO: |  | fck>= |  | 24 |  |  |  | MPa p/ desprotensão |  | CIMENTO 1 : |  |  | CPIII 40 RS
CONSISTÊNCIA PREVISTA: |  |  | SLUMP= | [5 empty] | mm | CIMENTO 2: |  |  | CP V
|  | X | FLOW= | 700 +- 50 |  |  |  |  | mm | CONSUMO DE CIMENTO ( kg/m³ ): |  |  |  |  | 1 (50%) / 2 (50%)
ADITIVO: | SUPER PLASTIFICANTE | [6 empty] | LANÇAMENTO: |  |  | BOMBEADO |  | X | CONVENCIONAL
OUTROS : | SILICA ATIVA 5,5% DO CIMENTO
RECEBIMENTO DO CONCRETO / MOLDAGEM ( NBR 5738 / 2015 )
CONCRETEIRA: |  | FORTANKS |  |  | DATA: |  |  | 2025-04-02 |  | NÚMERO DO CAMINHÃO / PLACA: |  |  |  |  | 2
NOTA FISCAL: |  | 635 |  |  | HORÁRIO SAÍDA DA USINA: |  |  |  |  | 10:26 |  | HORÁRIO CHEGADA NO DESTINO: |  |  |  | 10:31
CONSISTÊNCIA REAL: |  | 0 | SLUMP= | - |  |  |  |  | mm | MOLDADOR: |  | GEAN JR | [6 empty] | 495/BEK5D71
|  | X | FLOW= | 660/6670 |  |  |  |  | mm | caso não aceitar concreto justificar: | [7 empty] | X | 512/BEP4E14 |  |  | qua
verificada as características do concreto na Nota e o abatimento, | [18 empty] | 15/ODR3156
liberar para lançamento ? |  |  | X | sim |  |  |  |  | não | [9 empty] | 31/EQU2D13
HORÁRIO DA MOLDAGEM: |  |  | 10:43 | VOLUME: |  | 7 |  |  | m³ | observações: | [8 empty] | 13/0DR3164
SÉRIE Nº: | 1014 |  |  | CRITÉRIO DE ROMPIMENTO PREVISTO: | [5 empty] | TP: ( sentido da concretagem TOPO para "PÉ" do painel ) | [8 empty] | 29/HIJ3G70
QUANTIDADE DE CP's: |  | 4 |  | 2 (24 h) - 2 (28 dias) | [14 empty] | 25/OVJ6A76
17/odr3157
PEÇA CONCRETADA | [18 empty] | 27/OVJ6A74
PLACAS PN-52 / PN-53 | [18 empty] | 21/OYF6486
33/MTT2649
ROMPIMENTO DO CONCRETO - RESISTÊNCIA À COMPRESSÃO ( NBR 5739 / 2007 ) | [18 empty] | 19/ODR3158
Responsável pelo rompimento | Rompimento | DATA |  | PRAZO dia (d ) ou hora (h) |  |  |  | HORÁRIO | Fck obtido ( MPa ) | TIPO DA RUPTURA DO CORPO DE PROVA ( x ) | [8 empty] | 11/OCZ8028
[10 empty] | cônica |  | cônica e bipartida | cônica e cisalhada |  | cisalhada | colunar |  | não mexer
RR-1 | 1 | 2025-04-03 |  | 21.57333 | H |  |  | 8:00 | 36.47 | 0 |  | 0 | 0 |  | X | 0 | 0 | 4 | 4 | 4 | 4
RR-1 | 2 | 2025-04-03 |  | 21.57333 | H |  |  | 8:00 | 38.85 | 0 |  | 0 | 0 |  | X | 0 | 0
RR-1 | 3 | 2025-04-30 |  | 28 | D |  |  | 10:30 | 84.67 | 0 |  | 0 | 0 |  | X | 0 | 28 |  | SOMAR QUANDO ROMPER NA SEGUNDA FEIRA CONCRETAGEM DE SABADO
RR-1 | 4 | 2025-04-30 |  | 28 | D |  |  | 10:30 | 84.25 | 0 |  | 0 | 0 |  | X | 0 | 28 | qui
RR-1 | 5 | [15 empty] | 0 | qui
RR-1 | 6 | [15 empty] | 0 | qua
| 7 | [15 empty] | 0 | qua
| 8 | [15 empty] | 0
responsável pelo rompimento | CÓDIGO | NOME | [6 empty] | FUNÇÃO |  |  |  | ASSINATURA
| RR-1 | Gean Junior Reinholz | [6 empty] | Técnico de Edificações |  |  |  | #VALUE!
| RR-2 | Leandro Rodrigues Netto | [6 empty] | Gestor de Fábrica
RR-3
ENSAIO EXECUTADO NA PRENSA MARCA PAVITEST / CONTENCO - FAIXA NOMINAL 100 tf, CERTIFICADO DE CALIBRAÇÃO SCM101907, EMITIDA PELO LABORATÓRIO DE METROLOGIA DA ONIX EM 02/04/2025
RESISTÊNCIA FINAL
DATA DA RUPTURA |  |  |  | PRAZO dia (d ) ou hora (h) |  |  |  | RESISTÊNCIA (MPa) Valor adotado |  | DATA DA RUPTURA |  |  | PRAZO dia (d ) ou hora (h) |  | RESISTÊNCIA (MPa) Valor adotado
2025-04-03 |  |  |  | 21.57333 | H |  |  | 38.85
2025-04-30 |  |  |  | 28 | D |  |  | 84.67
responsável final pelo controle tecnógico: |  |  |  |  | função: | [5 empty] | ASSINATURA |  |  |  | data
Leandro Rodrigues Netto |  |  |  |  | Gestor de Fábrica | [5 empty] | #VALUE! |  |  |  | 2025-04-30
Formulas:
DATA = [DATA, row above]

## 1121
|  |  |  | FICHA DE MOLDAGEM E ROMPIMENTO DE CONCRETO | [8 empty] | FMRC Nº: |  | 1121
|  |  |  | CLIENTE: |  |  | CONSORCIO NOVA ETE - PARQUE NOVO MUNDO
|  |  |  | OBRA: |  |  | ETE - PARQUE NOVO MUNDO (REATORES NEREDA)
ESPECIFICAÇÃO DO CONCRETO
TIPO DO CONCRETO: |  | fck>= |  | 40 |  |  |  | MPa | 28 dias | TRAÇO FTK- |  | 40 |  |  | BRITA: | 0
RESTRIÇÃO: |  | fck>= |  | 24 |  |  |  | MPa p/ desprotensão |  | CIMENTO 1 : |  |  | CPIII 40 RS
CONSISTÊNCIA PREVISTA: |  |  | SLUMP= | [5 empty] | mm | CIMENTO 2: |  |  | CP V
|  | X | FLOW= | 700 +- 50 |  |  |  |  | mm | CONSUMO DE CIMENTO ( kg/m³ ): |  |  |  |  | 1 (50%) / 2 (50%)
ADITIVO: | SUPER PLASTIFICANTE | [6 empty] | LANÇAMENTO: |  |  | BOMBEADO |  | X | CONVENCIONAL
OUTROS : | SILICA ATIVA 5,5% DO CIMENTO
RECEBIMENTO DO CONCRETO / MOLDAGEM ( NBR 5738 / 2015 )
CONCRETEIRA: |  | FORTANKS |  |  | DATA: |  |  | 2025-05-29 |  | NÚMERO DO CAMINHÃO / PLACA: |  |  |  |  | 4
NOTA FISCAL: |  | 743 |  |  | HORÁRIO SAÍDA DA USINA: |  |  |  |  | 15:16 |  | HORÁRIO CHEGADA NO DESTINO: |  |  |  | 15:21
CONSISTÊNCIA REAL: |  | 0 | SLUMP= | - |  |  |  |  | mm | MOLDADOR: |  | GEAN JR | [6 empty] | 495/BEK5D71
|  | X | FLOW= | 670/660 |  |  |  |  | mm | caso não aceitar concreto justificar: | [7 empty] | X | 512/BEP4E14 |  |  | qui
verificada as características do concreto na Nota e o abatimento, | [18 empty] | 15/ODR3156
liberar para lançamento ? |  |  | X | sim |  |  |  |  | não | [9 empty] | 31/EQU2D13
HORÁRIO DA MOLDAGEM: |  |  | 15:33 | VOLUME: |  | 7 |  |  | m³ | observações: | [8 empty] | 13/0DR3164
SÉRIE Nº: | 1121 |  |  | CRITÉRIO DE ROMPIMENTO PREVISTO: | [5 empty] | TP: ( sentido da concretagem TOPO para "PÉ" do painel ) | [8 empty] | 29/HIJ3G70
QUANTIDADE DE CP's: |  | 4 |  | 2 (24 h) - 2 (28 dias) | [14 empty] | 25/OVJ6A76
17/odr3157
PEÇA CONCRETADA | [18 empty] | 27/OVJ6A74
PLACAS PE-09(Tipo 3) / PE-08(Tipo 1) | [18 empty] | 21/OYF6486
33/MTT2649
ROMPIMENTO DO CONCRETO - RESISTÊNCIA À COMPRESSÃO ( NBR 5739 / 2007 ) | [18 empty] | 19/ODR3158
Responsável pelo rompimento | Rompimento | DATA |  | PRAZO dia (d ) ou hora (h) |  |  |  | HORÁRIO | Fck obtido ( MPa ) | TIPO DA RUPTURA DO CORPO DE PROVA ( x ) | [8 empty] | 11/OCZ8028
[10 empty] | cônica |  | cônica e bipartida | cônica e cisalhada |  | cisalhada | colunar |  | não mexer
RR-1 | 1 | 2025-05-30 |  | 19.99 | H |  |  | 11:15 | 35.32 | 0 |  | 0 | 0 |  | X | 0 | 0 | 4 | 4 | 0 | 0
RR-1 | 2 | 2025-05-30 |  | 19.99 | H |  |  | 11:15 | 32.9 | 0 |  | 0 | 0 |  | X | 0 | 0
RR-1 | 3 | 2025-06-26 |  | 28 | D |  |  | 0:00 | 0 | 0 |  | 0 | 0 |  | 0 | 0 | 28 |  | SOMAR QUANDO ROMPER NA SEGUNDA FEIRA CONCRETAGEM DE SABADO
RR-1 | 4 | 2025-06-26 |  | 28 | D |  |  | 0:00 | 0 | 0 |  | 0 | 0 |  | 0 | 0 | 28 | sex
RR-1 | 5 | [15 empty] | 0 | sex
RR-1 | 6 | [15 empty] | 0 | qui
| 7 | [15 empty] | 0 | qui
| 8 | [15 empty] | 0
responsável pelo rompimento | CÓDIGO | NOME | [6 empty] | FUNÇÃO |  |  |  | ASSINATURA
| RR-1 | Gean Junior Reinholz | [6 empty] | Técnico de Edificações |  |  |  | #VALUE!
| RR-2 | Leandro Rodrigues Netto | [6 empty] | Gestor de Fábrica
RR-3
ENSAIO EXECUTADO NA PRENSA MARCA PAVITEST / CONTENCO - FAIXA NOMINAL 100 tf, CERTIFICADO DE CALIBRAÇÃO SCM101907, EMITIDA PELO LABORATÓRIO DE METROLOGIA DA ONIX EM 02/04/2025
RESISTÊNCIA FINAL
DATA DA RUPTURA |  |  |  | PRAZO dia (d ) ou hora (h) |  |  |  | RESISTÊNCIA (MPa) Valor adotado |  | DATA DA RUPTURA |  |  | PRAZO dia (d ) ou hora (h) |  | RESISTÊNCIA (MPa) Valor adotado
2025-05-30 |  |  |  | 19.99 | H |  |  | 35.32
2025-06-26 |  |  |  | 28 | D |  |  | 0
responsável final pelo controle tecnógico: |  |  |  |  | função: | [5 empty] | ASSINATURA |  |  |  | data
Leandro Rodrigues Netto |  |  |  |  | Gestor de Fábrica | [5 empty] | #VALUE! |  |  |  | 2025-06-26
Formulas:
DATA = [DATA, row above]

## percentual de concretagem (hidden)
6.5 |  | 6.5 |  | 6.5 |  | 6.5 |  | 5.5
100% | 4% | 96% | 7% | 93% | 12% | 88% | 15% | 85%
P1 | P2 |  | P3 |  | P4 |  | p5
6.5 |  | 6.5 |  | 6.5 |  | 6.5 |  | 6.5 | [6 empty] | Volume | 32.5
100% | 3% | 97% | 4% | 96% | 5% | 95% | 6% | 94% | [6 empty] | Percentual da pista | 500%
P1 | P2 |  | P3 |  | P4 |  | p5
ETE - AERADOR B
ETA - Bracel - Água trat. TAT
ETE - MBBR1
ETE - MBBR2
6.5 |  |  | 6.5 |  |  | 6.5 |  |  |  | 6 |  |  |  |  | Volume M³ | 25.5
100% | 100% | 80% | 20% | 100% | 99% | 1% | 100% | 100% | 19% | 81% | 100% |  |  |  | Percentual da pista | 100%
P-09 | P-08 | P-07 |  | P-06 | P-05 |  | P-04 | P-03 | P-02 |  | P1
6.5 |  |  |  | 6.5 |  |  |  | 6.5 |  |  |  | 6 |  |  | Volume M³ | 25.5
100% | 100% | 100% | 14% | 86% | 100% | 100% | 28% | 72% | 100% | 100% | 42% | 58% | 100% | 100% | Percentual da pista | 100%
P-12 | P-11 | P-10 | P-09 |  | P-08 | P-07 | P-06 |  | P-05 | P-04 | P-03 |  | P-02 | P-01 | CLARIFICADOR PRIMÁRIO 2 PLACAS
|  | 5.5 | [6 empty] | 5.5 | [5 empty] | Volume M³ | 11
|  | 100% | 100% | 100% | 100% | 100% | 100% | 100% | 100% | 100% | 100% | 100% | 100% |  | Percentual da pista | 100%
|  | P-12 | P-11 | P-10 | P-09 | P-08 | P-07 | P-06 | P-05 | P-04 | P-03 | P-02 | P-01 |  | CLARIFICADOR PRIMÁRIO 2 CANALETAS
CS PN-72 (TP 100% ) // CS PN-73 (TP 100% ) // CS PN-74 (TP 100% ) // CS PN-76 (TP 20% )
CS PN-76 (TP 80% ) // CS PN-77 (TP 100% ) // CS PN-78 (TP 100% ) // CS PNI-79 (TP 20% )
CS PNI-44 (TP 80% ) // CS PNI-38 (TP 100% ) // PS PN-06 (TP 100% )
CS PN-62 (TP 100% ) // CS PN-64 (TP 100% ) // CS PN-65 (TP 100% ) // CS PN-66 (TP 100% ) // CS PN-67 (TP 100% ) CS PN-70 (TP 100% ) //CS PNI-171 (TP 100% ) // CS PNI-126 (TP 100% )
NBBR 2 PNF-35 (TP 100% ) // NBBR 2 PN-34 (TP 20% )
NBBR 2 PN-34 (TP 80% ) // NBBR 2 PN-24 (TP 40% )
NBBR 2 PN-24 (TP 60% ) // NBBR 2 PN-26 (TP 80% )
NBBR 2 PN-26 (TP 20% ) // NBBR 2 PN-32 (TP 100% )